## Folha 1
TJR020 | m² |  | Piso amortecedor de impactos, de grama sintética com base amortecedora incorporada.
Piso amortecedor de impactos para uma altura máxima de queda de 1,0 m, em parques infantis, formado por grama sintética, composta de mechas encaracoladas monofilamento de fibra 100% polietileno, tecidas sobre base amortecedora de espuma de polietileno drenante, de 30 mm de espessura, cor amarelo, banda de união de 300 mm de largura e cola especial de poliuretano bicomponente, lastrado com 5 kg/m² de areia de sílica natural, de granulometria compreendida entre 0,2 e 0,5 mm. O preço não inclui a superfície base.
Insumo |  | Un |  | Descrição | Rend. | Preço unitário | Preço Insumo
mt47adc505a |  | m² |  | Grama sintética, composta de mechas encaracoladas monofilamento de fibra 100% polietileno resistente aos raios UV, tecidas sobre base amortecedora de espuma de polietileno drenante, de 30 mm de espessura, cor amarelo. | 1.05 | 118.28 | 124.19
mt01arp015a |  | kg |  | Areia de sílica natural, lavada e secada no forno, de granulometria compreendida entre 0,2 e 0,5 mm, fornecida em sacos. | 5 | 0.42 | 2.1
mt15rev070b |  | m |  | Banda de união para grama sintética em parques infantis, executada com membrana geotêxtil multicamada, impermeável e reforçada, composta por poliolefinas termoplásticas, provida de fibra para a adesão em ambas as faces, de 0,50 mm de espessura, fornecida em rolos de 300 mm de largura e 100 m de comprimento. | 0.7 | 9.11 | 6.38
mt47adc110a |  | kg |  | Cola especial de poliuretano bicomponente. | 0.3 | 13.63 | 4.09
mo041 |  | h |  | Oficial de obras de construção civil. | 0.115 | 32.24 | 3.71
mo087 |  | h |  | Ajudante de obras de construção civil. | 0.115 | 30.23 | 3.48
|  | % |  | Custos diretos complementares | 2 | 143.95 | 2.88
Custo de manutenção decenal: R$ 20,56 nos primeiros 10 anos. | [5 empty] | Total: | 146.83