## Folha 1
QAF012 | m |  | Junta de dilatação em cobertura. Impermeabilização com lâminas de PVC.
Junta de dilatação em cobertura plana não acessível, não ventilada, ajardinada, tipo invertida, com módulo drenante. Impermeabilização: banda de reforço de lâmina impermeabilizante flexível de PVC-P, (fv), de 1,2 mm de espessura, com armadura de véu de fibra de vidro, e com resistência à intempérie, colocada solta sobre a camada separadora, formando um fole sem aderir na zona da junta; fundo de juntas para vedação em cordões de polietileno expandido, de 25 mm de diâmetro; e banda de acabamento de lâmina impermeabilizante flexível de PVC-P, (fv), de 1,2 mm de espessura, com armadura de véu de fibra de vidro, e com resistência à intempérie fixada com sobreposição através de solda térmica à impermeabilização contínua da cobertura, formando um fole sem aderir na zona da junta, sobre o cordão de enchimento.
Insumo |  | Un |  | Descrição | Rend. | Preço unitário | Preço Insumo
mt15dan010c |  | m² |  | Lâmina impermeabilizante flexível de PVC-P, (fv), de 1,2 mm de espessura, com armadura de véu de fibra de vidro, e com resistência à intempérie. | 1 | 27.57 | 27.57
mt15sja030cd |  | m |  | Fundo de juntas para vedação em cordões de polietileno expandido, de 25 mm de diâmetro, para limitar a profundidade da junta de dilatação. | 1.05 | 1.49 | 1.56
mo029 |  | h |  | Aplicador de lâminas impermeabilizantes. | 0.127 | 24.01 | 3.05
mo067 |  | h |  | Ajudante de aplicador de lâminas impermeabilizantes. | 0.127 | 20.67 | 2.63
|  | % |  | Custos diretos complementares | 2 | 34.81 | 0.7
Custo de manutenção decenal: R$ 65,69 nos primeiros 10 anos. | [5 empty] | Total: | 35.51