## Folha 1
EHZ010 | m |  | Reforço de muro ou pilar de concreto armado, com laminado de fibra de carbono MasterBrace "BASF".
Reforço de muro ou pilar de concreto armado, através do sistema MasterBrace "BASF", constituído por laminado de fibra de carbono, MasterBrace LAM 170/3100 "BASF", de 100 mm de largura e 1,4 mm de espessura, módulo de elasticidade 170000 N/mm², resistência à tração 3100 MPa e extensão limite 1,9%, colocado com MasterBrace ADH 4000 "BASF" aplicando uma camada de 2 mm de espessura sobre o laminado com espátula e outra camada de 1 mm de espessura sobre a superfície de contato com o pilar, com aplicação prévia de primer MasterBrace P 3500 "BASF", aplicado com trincha.
Insumo |  | Un |  | Descrição | Rend. | Preço unitário | Preço Insumo
mt09reh420a |  | kg |  | Primer de dois componentes à base de resina epóxi sem dissolventes, MasterBrace P 3500 "BASF", para aplicar com trincha ou rolo sobre elemento estrutural a reforçar através de folhas ou laminados de fibra de carbono. | 0.049 | 52.12 | 2.55
mt09reh410f |  | m |  | Laminado de fibra de carbono, MasterBrace LAM 170/3100 "BASF", de 100 mm de largura e 1,4 mm de espessura, módulo de elasticidade 170000 N/mm², resistência à tração 3100 MPa e extensão limite 1,9%, para reforço de estruturas. | 1.1 | 74.53 | 81.98
mt09reh440a |  | kg |  | Adesivo de dois componentes à base de resina epóxi, MasterBrace ADH 4000 "BASF", para aplicar com espátula sobre elemento estrutural a reforçar através de laminados de fibra de carbono. | 0.729 | 27.41 | 19.98
mq08gel010k |  | h |  | Grupo eletrógeno insonorizado, trifásico, de 45 kVA de potência. | 0.232 | 13.54 | 3.14
mo042 |  | h |  | Oficial de estruturas de concreto armado. | 0.321 | 23.88 | 7.67
mo089 |  | h |  | Ajudante de estruturas de concreto armado. | 0.321 | 18.3 | 5.87
|  | % |  | Custos diretos complementares | 2 | 121.19 | 2.42
Custo de manutenção decenal: R$ 8,65 nos primeiros 10 anos. | [5 empty] | Total: | 123.61