## Folha 1
FFM020 | m² |  | Pano exterior de parede de divisa dupla, de alvenaria de bloco de concreto para revestir.
Pano exterior de parede de divisa dupla, de 9 cm de espessura, de alvenaria de bloco vazado de concreto, para revestir, 9x19x29 cm, com juntas de 10 mm de espessura, assente com argamassa de cimento confeccionada em obra, com 250 kg/m³ de cimento, cor cinza, dosificação 1:6, fornecida em sacos.
Insumo |  | Un |  | Descrição | Rend. | Preço unitário | Preço Insumo
mt02bhg040ae |  | Un |  | Bloco vazado de concreto, para revestir, 9x19x29 cm, resistência à compressão 3 MPa; com o preço incrementado em 20% relativamente a peças especiais. Segundo ABNT NBR 6136. | 18 | 1.55 | 27.9
mt08aaa010a |  | m³ |  | Água. | 0.004 | 3.79 | 0.02
mt01arg005a |  | t |  | Areia de pedreira, para argamassa preparada em obra. | 0.011 | 50.71 | 0.56
mt08cem002 |  | kg |  | Cimento cinza em sacos. | 1.764 | 0.63 | 1.11
mq06hor010 |  | h |  | Betoneira elétrica com uma capacidade de amassamento de 160 l. | 0.006 | 12.69 | 0.08
mo021 |  | h |  | Pedreiro de alvenarias. | 0.536 | 32.24 | 17.28
mo114 |  | h |  | Servente de pedreiro de alvenarias. | 0.352 | 27.81 | 9.79
|  | % |  | Custos diretos complementares | 3 | 56.74 | 1.7
Custo de manutenção decenal: R$ 2,92 nos primeiros 10 anos. | [5 empty] | Total: | 58.44