## Folha 1
HRF040 | m |  | Chapim pré-fabricado, de concreto.
Chapim pré-fabricado de concreto, em peças de 1000x140x55 mm, com pingadeira e ancoragem metálica; assente com argamassa de cimento, confeccionada em obra, com aditivo hidrófugo, dosificação 1:4; e rejuntamento das peças e, se for o caso, das uniões com os muros com argamassa de rejuntamento especial para pré-fabricados de concreto. Inclusive protetor hidrófugo em base aquosa, para tratamento superficial hidrofugante.
Insumo |  | Un |  | Descrição | Rend. | Preço unitário | Preço Insumo
mt20rhr010b |  | m |  | Chapim pré-fabricado de concreto, em peças de 1000x140x55 mm, com pingadeira e ancoragem metálica. | 1.05 | 11.06 | 11.61
mt08aaa010a |  | m³ |  | Água. | 0.007 | 3.79 | 0.03
mt01arg002a |  | m³ |  | Areia média lavada. | 0.053 | 112.99 | 5.99
mt08cem002 |  | kg |  | Cimento cinza em sacos. | 13.3 | 0.63 | 8.38
mt08adt010 |  | kg |  | Aditivo hidrófugo para impermeabilização de argamassas ou concretos. | 0.266 | 3.03 | 0.81
mt09mcr360al |  | kg |  | Argamassa de rejuntamento cimentícia tipo II, cor cinza, para juntas entre 2 e 10 mm e utilização em ambientes interiores e exteriores, composta de cimento cinza, cargas minerais, pigmentos e aditivos, segundo ABNT NBR 14992. | 0.011 | 4.06 | 0.04
mt28pcs010a |  | l |  | Protetor hidrófugo em base aquosa, incolor, auto-limpável, repelente da água e da sujeira, para tratamento superficial hidrofugante, para aplicar com trincha sobre superfícies de pedra natural ou pedra artificial. | 0.35 | 26.84 | 9.39
mq06hor010 |  | h |  | Betoneira elétrica com uma capacidade de amassamento de 160 l. | 0.028 | 12.69 | 0.36
mo020 |  | h |  | Pedreiro. | 0.389 | 32.24 | 12.54
mo113 |  | h |  | Auxiliar de serviços gerais. | 0.729 | 27.81 | 20.27
|  | % |  | Custos diretos complementares | 2 | 69.42 | 1.39
Custo de manutenção decenal: R$ 4,96 nos primeiros 10 anos. | [5 empty] | Total: | 70.81