## Folha 1
NAE020 | m² |  | Isolamento térmico em caixa de ar de parede exterior dupla de alvenaria, por insuflação desde o interior.
Isolamento térmico em paredes exteriores duplas de alvenaria, preenchendo o interior da caixa de ar de 70 mm de espessura média, por insuflação, desde o interior, de nódulos de lã de vidro, não aptos como suporte nutritivo para o desenvolvimento de fungos nem bactérias, densidade 50 kg/m³ e condutibilidade térmica 0,035 W/(mK).
Insumo |  | Un |  | Descrição | Rend. | Preço unitário | Preço Insumo
mt16lvi100n |  | kg |  | Nódulos de lã de vidro não aptos como suporte nutritivo para o desenvolvimento de fungos nem bactérias, densidade 50 kg/m³ e condutibilidade térmica 0,035 W/(mK), Euroclasse A1 de reação ao fogo, capacidade de absorção de água a curto prazo <=1 kg/m², calor específico 800 J/kgK e fator de resistência à difusão do vapor de água 1; para enchimento de câmaras por insuflação. | 3.5 | 8.83 | 30.91
mt09moe080a |  | kg |  | Argamassa de cimento, cor cinza, composto de cimento, inertes selecionados e aditivos, resistência à compressão de 3 a 7,5 N/mm², absorção de água por capilaridade menor de 0,2 kg/m² min½. | 0.6 | 0.45 | 0.27
mq08mpa010 |  | h |  | Maquinaria para insuflação de isolamento em caixas de ar. | 0.105 | 36.61 | 3.84
mo030 |  | h |  | Aplicador de produtos isolantes. | 0.159 | 23.85 | 3.79
mo068 |  | h |  | Ajudante de aplicador de produtos isolantes. | 0.159 | 20.48 | 3.26
|  | % |  | Custos diretos complementares | 2 | 42.07 | 0.84
[6 empty] | Total: | 42.91