## Folha 1
NAL050 | m² |  | Isolamento térmico de pisos flutuantes, com poliestireno extrudido.
Isolamento térmico de pisos flutuantes, formado por painel rígido de poliestireno extrudido, de superfície lisa e borda lateral reta, de 50 mm de espessura, resistência à compressão >= 300 kPa, resistência térmica 1,5 m²K/W, condutibilidade térmica 0,034 W/(mK), colocado topo a topo, simplesmente apoiado, coberto com filme de polietileno de 0,2 mm de espessura e dessolidarização perimetral executada com o mesmo material isolante, preparado para receber um contrapiso de argamassa ou concreto. Inclusive fita autocolante para vedação de juntas.
Insumo |  | Un |  | Descrição | Rend. | Preço unitário | Preço Insumo
mt16pxa010fc |  | m² |  | Painel rígido de poliestireno extrudido, de superfície lisa e borda lateral reta, de 50 mm de espessura, resistência à compressão >= 300 kPa, resistência térmica 1,5 m²K/W, condutibilidade térmica 0,034 W/(mK), Euroclasse E de reação ao fogo, com código de designação XPS-EN 13164-T2-CS(10/Y)300-DS(70,90)-DLT(2)5-CC(2/1,5/50)125-WL(T)0,7-WD(V)3-FTCD1. | 1.05 | 14.73 | 15.47
mt16png010d |  | m² |  | Filme de polietileno de 0,2 mm de espessura e 184 g/m² de massa superficial. | 1.05 | 1.73 | 1.82
mt16aaa030 |  | m |  | Fita autocolante para vedação de juntas. | 0.4 | 1.26 | 0.5
mo054 |  | h |  | Montador de isolamentos. | 0.091 | 27.47 | 2.5
mo101 |  | h |  | Ajudante de montador de isolamentos. | 0.091 | 18.75 | 1.71
|  | % |  | Custos diretos complementares | 2 | 22 | 0.44
Custo de manutenção decenal: R$ 2,41 nos primeiros 10 anos. | [5 empty] | Total: | 22.44