## Folha 1
NAL060 | m² |  | Isolamento térmico de pisos flutuantes, com lã de madeira.
Isolamento térmico de pisos flutuantes, formado por painel leve de lã de madeira, de 600x2000 mm e 15 mm de espessura, resistência térmica 0,17 m²K/W, condutibilidade térmica 0,09 W/(mK), preparado para receber um contrapiso de argamassa ou concreto (não incluída neste preço).
Insumo |  | Un |  | Descrição | Rend. | Preço unitário | Preço Insumo
mt16vki010a |  | m² |  | Painel leve de lã de madeira, de 600x2000 mm e 15 mm de espessura, formado por aparas de madeira aglomeradas com cimento, resistência térmica 0,17 m²K/W, condutibilidade térmica 0,09 W/(mK), densidade 566,7 kg/m³, fator de resistência à difusão do vapor de água 0,4 e Euroclasse B-s1, d0 de reação ao fogo, para isolamento térmico e acústico e proteção contra incêndios, em edificação. | 1.1 | 43.85 | 48.24
mo054 |  | h |  | Montador de isolamentos. | 0.105 | 29.02 | 3.05
mo101 |  | h |  | Ajudante de montador de isolamentos. | 0.105 | 19.96 | 2.1
|  | % |  | Custos diretos complementares | 2 | 53.39 | 1.07
[6 empty] | Total: | 54.46