## Folha 1
NAQ030 | m² |  | Isolamento térmico pelo interior de coberturas inclinadas sobre espaço não habitável.
Isolamento térmico pelo interior de coberturas inclinadas sobre espaço não habitável, formado por painel rígido de poliestireno expandido, de superfície lisa e borda lateral macho-fêmea, de 60 mm de espessura, fixado com bucha de expansão e prego de polipropileno, com marco de estanqueidade.
Insumo |  | Un |  | Descrição | Rend. | Preço unitário | Preço Insumo
mt16pea010ea |  | m² |  | Painel rígido de poliestireno expandido, de superfície lisa e borda lateral macho-fêmea, de 60 mm de espessura, resistência térmica 1,67 m²K/W, condutibilidade térmica 0,036 W/(mK), Euroclasse E de reação ao fogo, com código de designação EPS-EN 13163-L1-W1-T1-S1-P3-DS(N)2-BS100-CS(10)60. | 1.1 | 16.64 | 18.3
mt16aaa020hh |  | Un |  | Fixação mecânica para painéis isolantes de poliestireno expandido, colocados diretamente sobre a superfície suporte. | 2.5 | 0.9 | 2.25
mo054 |  | h |  | Montador de isolamentos. | 0.119 | 29.02 | 3.45
mo101 |  | h |  | Ajudante de montador de isolamentos. | 0.119 | 19.96 | 2.38
|  | % |  | Custos diretos complementares | 2 | 26.38 | 0.53
Custo de manutenção decenal: R$ 0,54 nos primeiros 10 anos. | [5 empty] | Total: | 26.91