## Folha 1
RKG010 | m² |  | Revestimento térmico e acústico com argamassa leve de cal e granulados de cortiça, sobre paramento interior.
Revestimento térmico e acústico com argamassa leve, resistência à compressão de 1,5 a 5 N/mm², cor cinza, composta por cal hidráulica natural, com resistência à compressão de 3,5 a 10 N/mm², granulados de cortiça de granulometria compreendida entre 0 e 3 mm, sílica de fumo, fonólito e pedra-pomes, armada e reforçada com malha de fibra de vidro, aplicado em camadas sucessivas, de 20 mm de espessura total, direta, aplicada manualmente, sobre paramento interior de alvenaria cerâmica, vertical, até 3 m de altura. Inclusive perfil para proteção de arestas de alumínio. O preço inclui a proteção dos elementos da envolvente que possam ser afetados durante os trabalhos e a resolução de pontos singulares.
Insumo |  | Un |  | Descrição | Rend. | Preço unitário | Preço Insumo
mt28mds010b |  | kg |  | Argamassa leve, resistência à compressão de 1,5 a 5 N/mm², para utilização em interiores ou em exteriores, cor cinza, composta por cal hidráulica natural, com resistência à compressão de 3,5 a 10 N/mm², granulados de cortiça de granulometria compreendida entre 0 e 3 mm, sílica de fumo, fonólito e pedra-pomes; condutibilidade térmica 0,037 W/(mK), Euroclasse A1 de reação ao fogo, densidade 250 kg/m³. | 5.2 | 12.46 | 64.79
mt08aaa010a |  | m³ |  | Água. | 0.001 | 3.79 | 0
mt28mds001b |  | m² |  | Malha de fibra de vidro, de 10x20 mm de vão de malha, de 140 g/m² de massa superficial, 0,68 mm de espessura e de 1x50 m, para armar argamassas. | 1.05 | 7.44 | 7.81
mt28mon030 |  | m |  | Perfil para juntas de PVC. | 0.75 | 1 | 0.75
mt28vye040a |  | m |  | De proteção de arestas de alumínio, de 5 mm de espessura e 25 mm de desenvolvimento, para a proteção de arestas. | 0.2 | 5.89 | 1.18
mo039 |  | h |  | Pedreiro de acabamento. | 0.52 | 32.24 | 16.76
mo111 |  | h |  | Servente de pedreiro de acabamento. | 0.315 | 28.03 | 8.83
|  | % |  | Custos diretos complementares | 2 | 100.12 | 2
[6 empty] | Total: | 102.12