## Folha 1
UXE030 | m² |  | Estabilização de caminhos e sendeiros, através de tratamento do solo com aplicação de cal hidráulica natural.
Estabilização de caminhos e sendeiros, em solo pouco argiloso, através de fornecimento de 20 kg de estabilizante e consolidante de terrenos, à base de cal hidráulica natural, espalhada sobre o terreno e misturada com o mesmo até uma profundidade de 15 cm através de motoniveladora, compactação da mistura com meios mecânicos até alcançar uma densidade seca não inferior a 95% da máxima obtida no ensaio Proctor Modificado, preparação prévia da superfície, e posterior remoção e carga para caminhão dos restos e desperdícios. O preço não inclui a realização do ensaio Proctor Modificado.
Insumo |  | Un |  | Descrição | Rend. | Preço unitário | Preço Insumo
mt28mif040 |  | kg |  | Estabilizante e consolidante de terrenos, à base de cal hidráulica natural, fornecida em sacos de 35 kg, para estabilização de caminhos e sendeiros. | 20 | 1.86 | 37.2
mq01pan010a |  | h |  | Pá carregadeira sobre pneus de 120 kW/1,9 m³. | 0.017 | 165.72 | 2.82
mq04dua020b |  | h |  | Dumper de descarga frontal de 2 t de carga útil. | 0.002 | 38.18 | 0.08
mq01mot010a |  | h |  | Motoniveladora de 141 kW. | 0.002 | 279.22 | 0.56
mq02rov010i |  | h |  | Compactador monocilíndrico vibrante auto-propulsado, de 129 kW, de 16,2 t, largura de trabalho 213,4 cm. | 0.035 | 256.65 | 8.98
mq02cia020j |  | h |  | Caminhão cisterna, de 8 m³ de capacidade. | 0.002 | 437.33 | 0.87
mo041 |  | h |  | Oficial de obras de construção civil. | 0.299 | 32.24 | 9.64
mo087 |  | h |  | Ajudante de obras de construção civil. | 0.299 | 30.23 | 9.04
|  | % |  | Custos diretos complementares | 2 | 69.19 | 1.38
Custo de manutenção decenal: R$ 1,41 nos primeiros 10 anos. | [5 empty] | Total: | 70.57