## Folha 1
MPH010 | m² |  | Piso de ladrilhos de concreto.
Piso de ladrilhos de concreto fabricado com cimento fotocatalítico, descontaminante e auto-limpável, para exteriores, acabamento baixo-relevo sem polir, resistência à flexão T, carga de ruptura 7, resistência ao desgaste H, 33x33x4 cm, cinza, para utilização pública em exteriores em zona de parques e jardins, colocadas com maceta sobre argamassa. O preço não inclui a base de apoio.
Insumo |  | Un |  | Descrição | Rend. | Preço unitário | Preço Insumo
mt09mor010c |  | m³ |  | Argamassa de cimento CEM II/B-L 32,5 N tipo M-5, confeccionada em obra com 230 kg/m³ de cimento e uma proporção em volume 1/6. | 0.03 | 281.23 | 8.44
mt08cem011a |  | kg |  | Cimento Portland CEM II/B-L 32,5 R, cor cinza, em sacos. | 1 | 0.26 | 0.26
mt18bid010hdia |  | m² |  | Ladrilho de concreto fabricado com cimento fotocatalítico, descontaminante e auto-limpável, para exteriores, acabamento superficial da face aparente: baixo-relevo sem polir, classe resistente à flexão T, classe resistente segundo a carga de ruptura 7, classe de desgaste por abrasão H, formato nominal 33x33x4 cm, cor cinza, com resistência ao deslizamento/resvalamento (índice USRV) > 45. | 1.05 | 63.89 | 67.08
mt01arp020a |  | kg |  | Areia natural, fina e seca, de 2 mm de tamanho máximo, isenta de sais prejudiciais, fornecida em sacos. | 1 | 0.98 | 0.98
mo041 |  | h |  | Oficial de obras de construção civil. | 0.329 | 32.24 | 10.61
mo087 |  | h |  | Ajudante de obras de construção civil. | 0.329 | 30.23 | 9.95
mo023 |  | h |  | Ladrilhista. | 0.329 | 32.24 | 10.61
mo061 |  | h |  | Ajudante de ladrilhista. | 0.329 | 30.23 | 9.95
|  | % |  | Custos diretos complementares | 2 | 117.88 | 2.36
Custo de manutenção decenal: R$ 10,82 nos primeiros 10 anos. | [5 empty] | Total: | 120.24