## Folha 1
EHR010 | m² | Laje nervurada bidirecional com caixão perdido.
Laje nervurada bidirecional de concreto armado com caixão perdido, horizontal, com 15% de zonas maciças, com altura livre de piso de até 3 m, altura total 21 cm, realizada com concreto C25 classe de agressividade ambiental II e tipo de ambiente urbano, brita 1, consistência S100 dosado em central, com aditivo hidrófugo e concretagem com bomba, volume 0,106 m³/m², e aço CA-60 em zonas maciças e nervuras, quantidade 19 kg/m²; nervuras de concreto "in loco" de 7 cm de espessura, entre-eixo 60 cm; caixões perdidos de poliestireno expandido de 53x53x16 cm; camada de compressão de 5 cm de espessura, com armadura de distribuição formada por tela eletrossoldada Q 92 15x15 mm de aço CA-60; montagem e desmontagem de sistema de escoramento e fôrmas, formado por: superfície moldante de painéis de madeira compensada, resinados de 12 mm de espessura, amortizáveis em 12 utilizações; estrutura suporte vertical de escoras metálicas telescópicas, amortizáveis em 150 utilizações e estrutura suporte horizontal em duas direções de pontaletes de madeira serrada, de pinus (pinus spp), de 7,5x7,5 cm, de 2ª qualidade, amortizáveis em 10 utilizações. Inclusive arame de atar, separadores, líquido desmoldante, para evitar a aderência do concreto às fôrmas e agente filmógeno, para a cura de concretos e argamassas. O preço inclui o corte, dobra e montagem da armadura em central de armaduras de obra e a posterior colocação em obra, mas não inclui os pilares.
Insumo |  |  | Un | Descrição | Rend. | Preço unitário | Preço Insumo
mt08ebr010c |  |  | m² | Painel de madeira compensada, resinado de 12 mm de espessura, com faces e bordas retas revestidas com resina fenólica, segundo NBR ISO 1096. | 0.083 | 16.93 | 1.41
mt08ebr055 |  |  | m | Pontaletes de madeira serrada, de pinus (pinus spp), de 7,5x7,5 cm, de 2ª qualidade, segundo ABNT NBR 11700. | 0.167 | 10.14 | 1.69
mt08ebr030a |  |  | Un | Escora metálica telescópica, até 3 m de altura. | 0.013 | 61.76 | 0.8
mt08ebr040e |  |  | m | Tábua de madeira serrada, de pinus (pinus spp), de 2,5x20 cm, de 2ª qualidade, segundo ABNT NBR 11700. | 0.84 | 10.53 | 8.85
mt08var200c |  |  | kg | Pregos comuns 17x21 com cabeça, de 3 mm de diâmetro e 48 mm de comprimento. | 0.04 | 4.32 | 0.17
mt08dba010d |  |  | l | Agente desmoldante, à base de óleos especiais, emulsionante em água, para fôrmas metálicas, fenólicas ou de madeira. | 0.03 | 4.56 | 0.14
mt07cpo012 |  |  | m³ | Poliestireno expandido para caixões perdidos. | 0.123 | 151.56 | 18.64
mt07aco020g |  |  | Un | Separador certificado para lajes nervuradas bidirecionais. | 1.2 | 0.16 | 0.19
mt07aco070k |  |  | kg | Aço em fios lisos, CA-60, de vários diâmetros, segundo ABNT NBR 7480. | 19.95 | 10.19 | 203.29
mt08var050 |  |  | kg | Arame galvanizado para atar, de 1,30 mm de diâmetro. | 0.19 | 3.79 | 0.72
mt07ame060ccb |  |  | m² | Tela eletrossoldada Q 92 15x15 cm, com fios longitudinais de 4,2 mm de diâmetro e fios transversais de 4,2 mm de diâmetro, aço CA-60, segundo ABNT NBR 7481. | 1.1 | 20.12 | 22.13
mt10haf080ied |  |  | m³ | Concreto C25 classe de agressividade ambiental II e tipo de ambiente urbano, brita 1, consistência S100, dosado em central, com aditivo hidrófugo, segundo ABNT NBR 8953. | 0.111 | 369.02 | 40.96
mt08cur020a |  |  | l | Agente filmógeno, para a cura de concretos e argamassas. | 0.15 | 3.94 | 0.59
mq06bhe010 |  |  | h | Caminhão bomba estacionado na obra, para bombeamento de concreto. | 0.01 | 700.32 | 7
mo044 |  |  | h | Montador de fôrmas. | 0.496 | 31.99 | 15.87
mo091 |  |  | h | Ajudante de montador de fôrmas. | 0.496 | 30.15 | 14.95
mo043 |  |  | h | Armador. | 0.238 | 31.99 | 7.61
mo090 |  |  | h | Ajudante de armador. | 0.258 | 30.15 | 7.78
mo045 |  |  | h | Oficial de trabalhos de concretagem. | 0.006 | 31.99 | 0.19
mo092 |  |  | h | Ajudante de trabalhos concretagem. | 0.024 | 30.15 | 0.72
|  |  | % | Custos diretos complementares | 2 | 353.7 | 7.07
Custo de manutenção decenal: R$ 18,04 nos primeiros 10 anos. | [5 empty] | Total: | 360.77