## Folha 1
FFZ010 | m² |  | Pano exterior de fachada dupla, de alvenaria cerâmica para revestir.
Pano exterior de fachada dupla, de 11,5 cm de espessura, de alvenaria de bloco cerâmico com furos na horizontal, para revestir, 11,5x19x39 cm, com juntas de 10 mm de espessura, assente com argamassa de cimento confeccionada em obra, com 300 kg/m³ de cimento, cor cinza, dosificação 1:5, fornecida em sacos. Padieira de alvenaria reforçada de blocos cortados para revestir; montagem e desmontagem de escoramento.
Insumo |  | Un |  | Descrição | Rend. | Preço unitário | Preço Insumo
mt02bcr010ee |  | Un |  | Bloco cerâmico com furos na horizontal, para revestir, 11,5x19x39 cm, resistência à compressão 1,5 MPa; com o preço incrementado em 20% relativamente a peças especiais. Segundo ABNT NBR 15270-1. | 14 | 1.55 | 21.7
mt08aaa010a |  | m³ |  | Água. | 0.01 | 3.79 | 0.04
mt01arg005a |  | t |  | Areia de pedreira, para argamassa preparada em obra. | 0.015 | 50.71 | 0.76
mt08cem002 |  | kg |  | Cimento cinza em sacos. | 3.388 | 0.63 | 2.13
mt07aco070f |  | kg |  | Aço em barras nervuradas, CA-50, de vários diâmetros, segundo ABNT NBR 7480. | 0.4 | 11.66 | 4.66
mt01arg002a |  | m³ |  | Areia média lavada. | 0.001 | 112.99 | 0.11
mt01arg003a |  | m³ |  | Pedra britada tipo 0. | 0.001 | 115.4 | 0.12
mt50spa050m |  | m³ |  | Pranchão de madeira de pinho, dimensões 20x7,2 cm. | 0.001 | 1110.59 | 1.11
mt50spa081a |  | Un |  | Escora metálica telescópica, até 3 m de altura. | 0.003 | 48.68 | 0.15
mt50spa101 |  | kg |  | Pregos de aço. | 0.011 | 4.74 | 0.05
mq06hor010 |  | h |  | Betoneira elétrica com uma capacidade de amassamento de 160 l. | 0.007 | 12.69 | 0.09
mo021 |  | h |  | Pedreiro de alvenarias. | 0.384 | 32.24 | 12.38
mo114 |  | h |  | Servente de pedreiro de alvenarias. | 0.308 | 27.81 | 8.57
|  | % |  | Custos diretos complementares | 3 | 51.87 | 1.56
Custo de manutenção decenal: R$ 2,67 nos primeiros 10 anos. | [5 empty] | Total: | 53.43