## Folha 1
FFZ010 | m² |  | Pano exterior de fachada dupla, de alvenaria cerâmica para revestir.
Pano exterior de fachada dupla, de 9 cm de espessura, de alvenaria de bloco cerâmico com furos na horizontal, para revestir, 9x19x19 cm, com juntas de 10 mm de espessura, assente com argamassa de cimento confeccionada em obra, com 300 kg/m³ de cimento, cor cinza, com aditivo hidrófugo, dosificação 1:5, fornecida em sacos. Padieira de alvenaria reforçada de blocos cortados para revestir; montagem e desmontagem de escoramento.
Insumo |  | Un |  | Descrição | Rend. | Preço unitário | Preço Insumo
mt02bcr010ae |  | Un |  | Bloco cerâmico com furos na horizontal, para revestir, 9x19x19 cm, resistência à compressão 1,5 MPa; com o preço incrementado em 20% relativamente a peças especiais. Segundo ABNT NBR 15270-1. | 28 | 0.58 | 16.24
mt08aaa010a |  | m³ |  | Água. | 0.01 | 3.79 | 0.04
mt01arg005a |  | t |  | Areia de pedreira, para argamassa preparada em obra. | 0.015 | 50.71 | 0.76
mt08cem002 |  | kg |  | Cimento cinza em sacos. | 3.271 | 0.63 | 2.06
mt08adt010 |  | kg |  | Aditivo hidrófugo para impermeabilização de argamassas ou concretos. | 0.057 | 3.03 | 0.17
mt07aco070f |  | kg |  | Aço em barras nervuradas, CA-50, de vários diâmetros, segundo ABNT NBR 7480. | 0.4 | 11.66 | 4.66
mt01arg002a |  | m³ |  | Areia média lavada. | 0.001 | 112.99 | 0.11
mt01arg003a |  | m³ |  | Pedra britada tipo 0. | 0.001 | 115.4 | 0.12
mt50spa050m |  | m³ |  | Pranchão de madeira de pinho, dimensões 20x7,2 cm. | 0.001 | 1110.59 | 1.11
mt50spa081a |  | Un |  | Escora metálica telescópica, até 3 m de altura. | 0.003 | 48.68 | 0.15
mt50spa101 |  | kg |  | Pregos de aço. | 0.011 | 4.74 | 0.05
mq06hor010 |  | h |  | Betoneira elétrica com uma capacidade de amassamento de 160 l. | 0.007 | 12.69 | 0.09
mo021 |  | h |  | Pedreiro de alvenarias. | 0.418 | 32.24 | 13.48
mo114 |  | h |  | Servente de pedreiro de alvenarias. | 0.326 | 27.81 | 9.07
|  | % |  | Custos diretos complementares | 3 | 48.11 | 1.44
Custo de manutenção decenal: R$ 2,48 nos primeiros 10 anos. | [5 empty] | Total: | 49.55