## Folha 1
LVC017 | m² | Vidro duplo de segurança (laminado).
Vidro duplo de segurança (laminado), 4/10/ 3+3, conjunto constituído por vidro exterior temperado incolor de 4 mm, câmara de ar desidratada com perfil separador de alumínio e dupla vedação perimetral de 10 mm, preenchida com gás árgon e vidro interior laminado incolor de 3+3 mm de espessura composto por dois vidros de 3 mm, unidos através um filme de polivinil butiral incolor, para folhas de vidro de superfície entre 4 e 5 m²; 20 mm de espessura total, fixado sobre esquadria com cunhagem através de calços de apoio perimetrais e laterais, vedação a frio com silicone sintético incolor, compatível com o material suporte, para folhas de vidro de superfície entre 4 e 5 m².
Insumo |  |  | Un | Descrição | Rend. | Preço unitário | Preço Insumo
mt21veg015fnoge |  |  | m² | Vidro duplo de segurança (laminado), 4/10/ 3+3, conjunto constituído por vidro exterior temperado incolor de 4 mm, câmara de ar desidratada com perfil separador de alumínio e dupla vedação perimetral de 10 mm, preenchida com gás árgon e vidro interior laminado incolor de 3+3 mm de espessura composto por dois vidros de 3 mm, unidos através um filme de polivinil butiral incolor, para folhas de vidro de superfície entre 4 e 5 m²; 20 mm de espessura total. | 1.006 | 379.81 | 382.09
mt21vva015a |  |  | Un | Cartucho de 310 ml de silicone neutro, incolor, dureza Shore A aproximada de 23, segundo ISO 868 e recuperação elástica >=80%, segundo ISO 7389. | 0.58 | 17.17 | 9.96
mt21vva021 |  |  | Un | Material auxiliar para a colocação de vidros. | 1 | 3.75 | 3.75
mo055 |  |  | h | Vidraceiro. | 0.601 | 27.84 | 16.73
mo110 |  |  | h | Ajudante de vidraceiro. | 0.601 | 25.73 | 15.46
|  |  | % | Custos diretos complementares | 2 | 427.99 | 8.56
Custo de manutenção decenal: R$ 91,68 nos primeiros 10 anos. | [5 empty] | Total: | 436.55