## Folha 1
NAD030 | m² | Isolamento térmico sob laje, com poliestireno expandido.
Isolamento térmico sob laje, com painel rígido de poliestireno expandido, de superfície lisa e borda lateral reta, de 70 mm de espessura, resistência térmica 2,4 m²K/W, condutibilidade térmica 0,029 W/(mK). Colocação em obra: topo a topo, com fixações mecânicas.
Insumo |  |  | Un | Descrição | Rend. | Preço unitário | Preço Insumo
mt16pel010aamh |  |  | m² | Painel rígido de poliestireno expandido, de superfície lisa e borda lateral reta, de 70 mm de espessura, resistência térmica 2,4 m²K/W, condutibilidade térmica 0,029 W/(mK), Euroclasse E de reação ao fogo, com código de designação EPS-EN 13163-L3-W3-T2-S5-P10-BS250-TR200-DS(N)2-CS(10)150. | 1.05 | 82.5 | 86.63
mt16aaa021a |  |  | Un | Bucha de expansão e prego de polipropileno, com marco de estanqueidade, para fixação mecânica de painéis isolantes. | 9 | 0.52 | 4.68
mo054 |  |  | h | Montador de isolamentos. | 0.125 | 33.54 | 4.19
mo101 |  |  | h | Ajudante de montador de isolamentos. | 0.125 | 27.93 | 3.49
|  |  | % | Custos diretos complementares | 2 | 98.99 | 1.98
Custo de manutenção decenal: R$ 10,24 nos primeiros 10 anos. | [5 empty] | Total: | 100.97