## Folha 1
NAF010 | m² | Isolamento térmico pelo interior do pano exterior, em fachada dupla de alvenaria aparente.
Isolamento térmico pelo interior do pano exterior, em fachada dupla de alvenaria aparente, com painel rígido de poliestireno expandido, de superfície lisa e borda lateral reta, de 120 mm de espessura, resistência térmica 4,15 m²K/W, condutibilidade térmica 0,029 W/(mK). Colocação em obra: topo a topo, por pontos de cimento cola.
Insumo |  | Un | Descrição | Rend. | Preço unitário | Preço Insumo
mt16aaa040b |  | kg | Cimento cola para fixação de painéis isolantes, em paramentos verticais. | 1 | 3.01 | 3.01
mt16pel010aauk |  | m² | Painel rígido de poliestireno expandido, de superfície lisa e borda lateral reta, de 120 mm de espessura, resistência térmica 4,15 m²K/W, condutibilidade térmica 0,029 W/(mK), Euroclasse E de reação ao fogo, com código de designação EPS-EN 13163-L3-W3-T2-S5-P10-BS250-TR200-DS(N)2-CS(10)150. | 1.05 | 139.79 | 146.78
mo054 |  | h | Montador de isolamentos. | 0.167 | 33.54 | 5.6
mo101 |  | h | Ajudante de montador de isolamentos. | 0.167 | 27.93 | 4.66
|  | % | Custos diretos complementares | 2 | 160.05 | 3.2
Custo de manutenção decenal: R$ 3,27 nos primeiros 10 anos. |  |  |  |  | Total: | 163.25