## Folha 1
NAV010 | m² |  | Sistema Vêture de painéis pré-fabricados de isolamento térmico pelo exterior de fachadas.
Isolamento térmico pelo exterior de fachadas, com o sistema Veture, formado por painéis isolantes pré-fabricados compostos de plaquetas cerâmicas de grés, cor vermelho, unidas a um painel rígido de poliestireno extrudido, de 40 mm de espessura, fixados os painéis pré-fabricados ao paramento suporte com buchas de poliamida, parafusos de aço zincado e dispositivos auxiliares de fixação; vedação de juntas entre painéis pré-fabricados com adesivo de borracha de silicone; colocação de plaquetas individuais de união entre painéis pré-fabricados com cimento cola melhorado, C2 TE S2, altamente deformável, com deslizamento reduzido e tempo de colocação ampliado, e enchimento final das juntas das plaquetas com argamassa, tipo CG2. Inclusive peças especiais.
Insumo |  | Un |  | Descrição | Rend. | Preço unitário | Preço Insumo
mt12ppg010b |  | Un |  | Painel pré-fabricado de 1240x600x58 mm, composto de plaquetas cerâmicas de grés, segundo ISO 10545-11, cor vermelho, unidas a um painel rígido de poliestireno extrudido, de 40 mm de espessura, resistência à compressão >= 300 kPa, resistência térmica 1,2 m²K/W, condutibilidade térmica 0,034 W/(mK), Euroclasse E de reação ao fogo, inclusive dispositivos auxiliares de fixação e plaquetas individuais. | 1.42 | 149.65 | 212.5
mt12ppg100b |  | Un |  | Bucha de poliamida e parafuso de aço zincado, de 8 mm de diâmetro e 110 mm de comprimento. | 7 | 0.93 | 6.51
mt12ppg110 |  | Un |  | Cartucho de 310 cm³ de adesivo de borracha de silicone. | 0.5 | 20.59 | 10.3
mt09mcp100h |  | kg |  | Cimento cola melhorado, C2 TE S2, altamente deformável, com deslizamento reduzido e tempo de colocação ampliado, cor branca, de um só componente à base de cimento de alta resistência, inertes selecionados, aditivos e resinas sintéticas, para a colocação em camada fina do todo o tipo de peças cerâmicas em paramentos verticais exteriores e pisos exteriores. | 8 | 2.88 | 23.04
mt09mcr100a |  | kg |  | Argamassa, tipo CG2, para juntas de 5 a 30 mm, composto por cimentos de alta resistência, inertes selecionados, pigmentos e aditivos específicos. | 8.5 | 2.66 | 22.61
mo052 |  | h |  | Montador de sistemas de fachadas pré-fabricadas. | 0.523 | 33.54 | 17.54
mo099 |  | h |  | Ajudante de montador de sistemas de fachadas pré-fabricadas. | 0.523 | 27.93 | 14.61
|  | % |  | Custos diretos complementares | 2 | 307.11 | 6.14
Custo de manutenção decenal: R$ 20,67 nos primeiros 10 anos. | [5 empty] | Total: | 313.25