## Folha 1
RSR005 | m² | Piso contínuo de microcimento.
Piso contínuo de microcimento, de 3 mm de espessura, realizado sobre superfície absorvente. PRIMÁRIO: à base de resinas sintéticas em dispersão aquosa, diluído em duas partes de água. CAMADA BASE: microcimento monocomponente, cor branco, em duas camadas, (1 kg/m² cada camada) e malha de fibra de vidro anti-álcalis, de 80 g/m² de massa superficial. CAMADA DECORATIVA: microcimento monocomponente, textura lisa, cor laranja, colorado em masa com pigmento em pasta, em duas camadas, (0,3 kg/m² cada camada). CAMADA DE VEDAÇÃO: primer vedante transpirável e duas demãos de vedante de poliuretano alifático, sem dissolventes, acabamento acetinado. O preço não inclui a superfície suporte.
Insumo |  |  | Un | Descrição | Rend. | Preço unitário | Preço Insumo
mt28mcm070k |  |  | l | Primer monocomponente, diluído em duas partes de água, à base de resinas sintéticas em dispersão aquosa, para regularizar a porosidade e melhorar a aderência dos suportes absorventes e não absorventes, para aplicar com rolo. | 0.135 | 27.7 | 3.74
mt28mcm060e |  |  | m² | Malha de fibra de vidro anti-álcalis, de 80 g/m² de massa superficial e de 1x50 m, para armar microcimentos. | 1.05 | 4.54 | 4.77
mt28mcm080mW1e |  |  | kg | Microcimento monocomponente, cor branco, composto de cimento, inertes selecionados e aditivos, de grande dureza, aderência e flexibilidade, como camada base, prévia amassamento com água, para aplicar com desempenadeira. | 2 | 10.8 | 21.6
mt28mcm080nb2d |  |  | kg | Microcimento monocomponente, textura lisa, cor laranja, composto de cimento, inertes selecionados e aditivos, de grande dureza, aderência e flexibilidade, como camada decorativa, prévia amassamento com água, para aplicar com desempenadeira. | 0.6 | 10.8 | 6.48
mt28mcm050SZ1 |  |  | l | Pigmento em pasta em base aquosa, para a coloração em massa de cor laranja de microcimento. | 0.012 | 199.39 | 2.39
mt08aaa010a |  |  | m³ | Água. | 0.004 | 3.79 | 0.02
mt28mcm090d |  |  | l | Primer vedante transpirável com resinas acrílicas em dispersão aquosa, para aplicar com trincha. | 0.12 | 36.55 | 4.39
mt28mcm100q |  |  | l | Vedante de poliuretano alifático de dois componentes, sem dissolventes, acabamento acetinado, para aplicar com trincha ou rolo. | 0.12 | 102.46 | 12.3
mo020 |  |  | h | Pedreiro. | 0.768 | 32.24 | 24.76
mo113 |  |  | h | Auxiliar de serviços gerais. | 1.372 | 27.81 | 38.16
|  |  | % | Custos diretos complementares | 2 | 118.61 | 2.37
Custo de manutenção decenal: R$ 23,23 nos primeiros 10 anos. | [5 empty] | Total: | 120.98