## Folha 1
UVM010 | m |  | Muro de alvenaria para vedação de terreno.
Vedação de terreno formada por muro de 1,8 m de altura e de 11,5 cm de espessura, de alvenaria de bloco cerâmico com furos na horizontal, para revestir, 11,5x19x39 cm, com juntas de 10 mm de espessura, assente com argamassa de cimento confeccionada em obra, com 300 kg/m³ de cimento, cor cinza, dosificação 1:5, fornecida em sacos, com pilares separados 2,5 m entre si de concreto C25 classe de agressividade ambiental II e tipo de ambiente urbano, brita 1, consistência S100 dosado em central, com armadura de aço CA-50. Montagem e desmontagem de sistema de escoramento e fôrmas formado por: superfície moldante de tábuas de madeira serrada, de pinus (pinus spp), de 2,5x10 cm, de 1ª qualidade, segundo ABNT NBR 11700, amortizáveis em 10 utilizações, sarrafos de madeira serrada, amortizáveis em 4 utilizações e estrutura suporte vertical de pontaletes de madeira maciça amortizáveis em 10 utilizações. O preço não inclui o revestimento.
Insumo |  | Un |  | Descrição | Rend. | Preço unitário | Preço Insumo
mt02bcr010ee |  | Un |  | Bloco cerâmico com furos na horizontal, para revestir, 11,5x19x39 cm, resistência à compressão 1,5 MPa; com o preço incrementado em 20% relativamente a peças especiais. Segundo ABNT NBR 15270-1. | 24.57 | 1.55 | 38.08
mt08aaa010a |  | m³ |  | Água. | 0.004 | 3.79 | 0.02
mt01arg005a |  | t |  | Areia de pedreira, para argamassa preparada em obra. | 0.027 | 50.71 | 1.37
mt08cem002 |  | kg |  | Cimento cinza em sacos. | 5.129 | 0.63 | 3.23
mt10haf080iec |  | m³ |  | Concreto C25 classe de agressividade ambiental II e tipo de ambiente urbano, brita 1, consistência S100, dosado em central, segundo ABNT NBR 8953. | 0.022 | 344.88 | 7.59
mt07aco070f |  | kg |  | Aço em barras nervuradas, CA-50, de vários diâmetros, segundo ABNT NBR 7480. | 3.714 | 11.66 | 43.31
mt08ebr040a |  | m |  | Tábua de madeira serrada, de pinus (pinus spp), de 2,5x10 cm, de 1ª qualidade, segundo ABNT NBR 11700. | 0.058 | 6.38 | 0.37
mt08ebr055 |  | m |  | Pontaletes de madeira serrada, de pinus (pinus spp), de 7,5x7,5 cm, de 2ª qualidade, segundo ABNT NBR 11700. | 0.144 | 10.14 | 1.46
mt08ebr050 |  | m |  | Sarrafo de madeira serrada, de pinus (pinus spp), de 2,5x7 cm, de 2ª qualidade, segundo ABNT NBR 11700. | 0.24 | 3.33 | 0.8
mt08var200c |  | kg |  | Pregos comuns 17x21 com cabeça, de 3 mm de diâmetro e 48 mm de comprimento. | 0.04 | 4.32 | 0.17
mq06hor010 |  | h |  | Betoneira elétrica com uma capacidade de amassamento de 160 l. | 0.012 | 12.69 | 0.15
mq06bhe010 |  | h |  | Caminhão bomba estacionado na obra, para bombeamento de concreto. | 0.001 | 700.32 | 0.7
mo041 |  | h |  | Oficial de obras de construção civil. | 0.902 | 32.24 | 29.08
mo087 |  | h |  | Ajudante de obras de construção civil. | 0.557 | 30.23 | 16.84
|  | % |  | Custos diretos complementares | 2 | 143.17 | 2.86
Custo de manutenção decenal: R$ 13,14 nos primeiros 10 anos. | [5 empty] | Total: | 146.03