## Folha 1
UXG015 | m² | Piso cerâmico.
Piso de placas cerâmicas esmaltadas, de 57x57 cm, resistência à abrasão PEI 4, com superfície acetinada, bordas arredondadas, gama média, assentes com argamassa colante tipo ACIII-E e rejuntamento com argamassa de rejuntamento cimentícia tipo II, cor bege, para juntas entre 2 e 10 mm.
Insumo |  |  | Un | Descrição | Rend. | Preço unitário | Preço Insumo
mt18brb010scGb |  |  | m² | Placa cerâmica esmaltada, de 57x57 cm, resistência à abrasão PEI 4, com superfície acetinada, bordas arredondadas, gama média, para pisos, segundo ABNT NBR 13817. | 1.05 | 54.13 | 56.84
mt09mcr350d |  |  | kg | Argamassa colante tipo ACIII-E, composta de cimento cinza, areia de quartzo, aditivos e polímeros, densidade 1400 kg/m³, segundo ABNT NBR 14081. | 8.5 | 2.2 | 18.7
mt09mcr360af |  |  | kg | Argamassa de rejuntamento cimentícia tipo II, cor bege, para juntas entre 2 e 10 mm e utilização em ambientes interiores e exteriores, composta de cimento cinza, cargas minerais, pigmentos e aditivos, segundo ABNT NBR 14992. | 1.141 | 4.06 | 4.63
mt08aaa010a |  |  | m³ | Água. | 0.003 | 3.79 | 0.01
mo023 |  |  | h | Ladrilhista. | 0.903 | 32.24 | 29.11
mo061 |  |  | h | Ajudante de ladrilhista. | 0.19 | 30.23 | 5.74
mo087 |  |  | h | Ajudante de obras de construção civil. | 0.19 | 30.23 | 5.74
|  |  | % | Custos diretos complementares | 2 | 120.77 | 2.42
Custo de manutenção decenal: R$ 17,25 nos primeiros 10 anos. | [5 empty] | Total: | 123.19