## Folha 1
FEE010 | m² |  | Parede de alvenaria estrutural, de bloco cerâmico.
Parede de alvenaria estrutural, de 11,5 cm de espessura, formada por blocos cerâmicos da família 39 com resistência à compressão de 4,5 MPa composta pelos seguintes elementos: BLOCOS ESTRUTURAIS: bloco de paredes vazadas de 11,5x19x19 cm (1,18 ud/m²), bloco de paredes vazadas de 11,5x19x31,5 cm (2,97 ud/m²), bloco de paredes vazadas de 11,5x19x39 cm (8,4 ud/m²), bloco de paredes vazadas de 11,5x19x51,5 cm (0,32 ud/m²), canaleta de 11,5x19x39 cm (2,12 ud/m²), bloco compensador de 11,5x19x4 cm (0,75 ud/m²). ASSENTAMENTO: argamassa de cimento confeccionada em obra, com 300 kg/m³ de cimento, cor cinza, dosificação 1:5, fornecida em sacos. REFORÇO: 0,02 m³/m² de graute confeccionado em obra com uma resistência à compressão de 10 MPa, brita 0, concretagem com meios manuais, 2,1 kg/m² de aço CA-50 e elementos de ancoragem em encontros de alvenarias (0,384 ud/m²). 5% de desperdícios e roturas de blocos.
Insumo |  | Un |  | Descrição | Rend. | Preço unitário | Preço Insumo
mt02bcr020ak |  | Un |  | Bloco cerâmico estrutural de parades vazadas, 11,5x19x51,5 cm, resistência à compressão 4,5 MPa. Segundo ABNT NBR 15270-2. | 0.315 | 2.81 | 0.89
mt02bcr020ah |  | Un |  | Bloco cerâmico estrutural de parades vazadas, 11,5x19x39 cm, resistência à compressão 4,5 MPa. Segundo ABNT NBR 15270-2. | 8.396 | 1.8 | 15.11
mt02bcr020aj |  | Un |  | Bloco cerâmico estrutural de parades vazadas, 11,5x19x31,5 cm, resistência à compressão 4,5 MPa. Segundo ABNT NBR 15270-2. | 2.972 | 1.6 | 4.76
mt02bcr020ai |  | Un |  | Bloco cerâmico estrutural de parades vazadas, 11,5x19x19 cm, resistência à compressão 4,5 MPa. Segundo ABNT NBR 15270-2. | 1.176 | 1.36 | 1.6
mt02bcr022a |  | Un |  | Bloco compensador cerâmico estrutural, 11,5x19x4 cm, resistência à compressão 4,5 MPa. Segundo ABNT NBR 15270-2. | 0.746 | 0.72 | 0.54
mt02bcr021c |  | Un |  | Canaleta cerâmica estrutural, 11,5x19x39 cm, resistência à compressão 4,5 MPa. Segundo ABNT NBR 15270-2. | 2.121 | 2.21 | 4.69
mt07aco070f |  | kg |  | Aço em barras nervuradas, CA-50, de vários diâmetros, segundo ABNT NBR 7480. | 2.249 | 11.66 | 26.22
mt08cem002 |  | kg |  | Cimento cinza em sacos. | 8.55 | 0.63 | 5.39
mt08aaa010a |  | m³ |  | Água. | 0.007 | 3.79 | 0.03
mt01arg002a |  | m³ |  | Areia média lavada. | 0.012 | 112.99 | 1.36
mt01arg003a |  | m³ |  | Pedra britada tipo 0. | 0.018 | 115.4 | 2.08
mt01arg005a |  | t |  | Areia de pedreira, para argamassa preparada em obra. | 0.021 | 50.71 | 1.06
mt09var050b |  | Un |  | Tela soldada de 7,5x50 cm, com malha de 15x15 mm, de aço galvanizado, para ancoragem de alvenarias. | 0.384 | 0.63 | 0.24
mq06hor010 |  | h |  | Betoneira elétrica com uma capacidade de amassamento de 160 l. | 0.026 | 12.69 | 0.33
mo021 |  | h |  | Pedreiro de alvenarias. | 0.579 | 32.24 | 18.67
mo114 |  | h |  | Servente de pedreiro de alvenarias. | 0.596 | 27.81 | 16.57
mo043 |  | h |  | Armador. | 0.019 | 31.99 | 0.61
mo090 |  | h |  | Ajudante de armador. | 0.019 | 30.15 | 0.57
|  | % |  | Custos diretos complementares | 2 | 100.72 | 2.01
Custo de manutenção decenal: R$ 5,14 nos primeiros 10 anos. | [5 empty] | Total: | 102.73