## Folha 1
QDD050 | m² |  | Cobertura plana não acessível, não ventilada, Deck, tipo convencional. Impermeabilização com lâminas de PVC, tipo monocamada.
Cobertura plana não acessível, não ventilada, Deck com fixação mecânica, tipo convencional, caimento de 1% a 15%. SUPORTE BASE: perfil nervurado autoportante de chapa de aço galvanizado S 280 de 1,2 mm de espessura, acabamento liso, com 3 nervuras de 50 mm de altura separadas 260 mm; ISOLAMENTO TÉRMICO: painel rígido de lã mineral hidrofugada; IMPERMEABILIZAÇÃO: tipo monocamada, fixada mecanicamente, formada por uma lâmina impermeabilizante flexível de PVC-P, (fv), de 1,2 mm de espessura, com armadura de véu de fibra de vidro, e com resistência à intempérie, fixada em sobreposição e bordas através de solda termoplástica; FIXAÇÕES MECÂNICAS: parafusos de aço de 6 mm de diâmetro e 65 mm de comprimento, com tratamento anticorrosão, bucha e arruela de partilha de 40x40 mm (3 ud/m²). O preço não inclui a execução e a vedação das juntas nem a execução de arremates nos encontros com paramentos e drenagens.
Insumo |  | Un |  | Descrição | Rend. | Preço unitário | Preço Insumo
mt13ccg200jc |  | m² |  | Perfil nervurado autoportante de chapa de aço galvanizado S 280 de 1,2 mm de espessura, acabamento liso, com 3 nervuras de 50 mm de altura separadas 260 mm, inércia 33 cm4 e massa superficial 11,5 kg/m². | 1.1 | 48.24 | 53.06
mt16lrc010ad |  | m² |  | Painel rígido de lã mineral hidrofugada, de 50 mm de espessura, resistência térmica >= 1,3 m²K/W, condutibilidade térmica 0,038 W/(mK), Euroclasse A1 de reação ao fogo. | 1.05 | 127.32 | 133.69
mt16aab010 |  | Un |  | Fixação mecânica dos painéis isolantes à chapa metálica (coberturas deck). | 1 | 1.07 | 1.07
mt15dac010c |  | m² |  | Lâmina impermeabilizante flexível de PVC-P, (fv), de 1,2 mm de espessura, com armadura de véu de fibra de vidro, e com resistência à intempérie. | 1.05 | 73.14 | 76.8
mt14lga100a |  | Un |  | Parafuso de aço de 6 mm de diâmetro e 65 mm de comprimento, com tratamento anticorrosão, bucha e arruela de partilha de 40x40 mm. | 3 | 1.2 | 3.6
mo051 |  | h |  | Montador de painéis metálicos. | 0.172 | 33.54 | 5.77
mo098 |  | h |  | Ajudante de montador de painéis metálicos. | 0.172 | 27.93 | 4.8
mo054 |  | h |  | Montador de isolamentos. | 0.057 | 33.54 | 1.91
mo101 |  | h |  | Ajudante de montador de isolamentos. | 0.057 | 27.93 | 1.59
mo029 |  | h |  | Aplicador de lâminas impermeabilizantes. | 0.137 | 32.24 | 4.42
mo067 |  | h |  | Ajudante de aplicador de lâminas impermeabilizantes. | 0.137 | 30.23 | 4.14
|  | % |  | Custos diretos complementares | 2 | 290.85 | 5.82
Custo de manutenção decenal: R$ 111,55 nos primeiros 10 anos. | [5 empty] | Total: | 296.67