## Folha 1
ACR021 | m³ |  | Enchimento de valas, com agregados reciclados.
Enchimento de valas com areia de material reciclado de concreto de 0 a 5 mm de diâmetro, e compactação em camadas sucessivas de 25 cm de espessura máxima com cilindro vibratório de condução manual, até alcançar uma densidade seca não inferior a 95% da máxima obtida no teste Proctor Modificado. O preço não inclui a realização do ensaio Proctor Modificado.
Insumo |  | Un |  | Descrição | Rend. | Preço unitário | Preço Insumo
mt01aro020b |  | t |  | Areia de material reciclado de concreto, de granulometria compreendida entre 0 e 5 mm, fornecida através de caminhão. | 1.9 | 27.94 | 53.09
mq02cia020j |  | h |  | Caminhão cisterna, de 8 m³ de capacidade. | 0.006 | 435.16 | 2.61
mq02roa010a |  | h |  | Cilindro vibratório de condução manual, de 700 kg, largura de trabalho 70 cm. | 0.11 | 34.68 | 3.81
mo087 |  | h |  | Ajudante de obras de construção civil. | 1.246 | 30.23 | 37.67
|  | % |  | Custos diretos complementares | 2 | 97.18 | 1.94
[6 empty] | Total: | 99.12