## Folha 1
ACR021 | m³ |  | Enchimento de valas, com agregados reciclados.
Enchimento de valas com areia de material reciclado misto de concreto e cerâmica de 0 a 5 mm de diâmetro, e compactação em camadas sucessivas de 25 cm de espessura máxima com placa vibratória de condução manual, até alcançar uma densidade seca não inferior a 90% da máxima obtida no teste Proctor Modificado. O preço não inclui a realização do ensaio Proctor Modificado.
Insumo |  | Un |  | Descrição | Rend. | Preço unitário | Preço Insumo
mt01aro020d |  | t |  | Areia de material reciclado misto de concreto e cerâmica, de granulometria compreendida entre 0 e 5 mm, fornecida através de caminhão. | 1.85 | 23.81 | 44.05
mq02cia020j |  | h |  | Caminhão cisterna, de 8 m³ de capacidade. | 0.006 | 435.16 | 2.61
mq02rod010d |  | h |  | Placa vibratória de condução manual, de 300 kg, largura de trabalho 70 cm, reversível. | 0.165 | 26.2 | 4.32
mo087 |  | h |  | Ajudante de obras de construção civil. | 1.285 | 30.23 | 38.85
|  | % |  | Custos diretos complementares | 2 | 89.83 | 1.8
[6 empty] | Total: | 91.63