## Folha 1
MBG010 | m³ |  | Base granular.
Base granular com brita 20/30 mm, e compactação a 95% do Proctor Modificado com meios mecânicos, em camadas de 30 cm de espessura, até alcançar uma densidade seca não inferior à 95% do Proctor Modificado da máxima obtida no ensaio Proctor Modificado, para melhoria das propriedades resistentes do terreno. O preço não inclui a realização do ensaio Proctor Modificado.
Insumo |  | Un |  | Descrição | Rend. | Preço unitário | Preço Insumo
mt01arr010b |  | t |  | Brita de pedreira, de 20 a 30 mm de diâmetro. | 2.1 | 32.49 | 68.23
mq02rot030b |  | h |  | Compactador tandem auto-propulsado, de 63 kW, de 9,65 t, largura de trabalho 168 cm. | 0.11 | 178.75 | 19.66
mq04dua020b |  | h |  | Dumper de descarga frontal de 2 t de carga útil. | 0.11 | 40.41 | 4.45
mq02cia020j |  | h |  | Caminhão cisterna, de 8 m³ de capacidade. | 0.011 | 462.84 | 5.09
mo113 |  | h |  | Auxiliar de serviços gerais. | 0.207 | 27.81 | 5.76
|  | % |  | Custos diretos complementares | 2 | 103.19 | 2.06
[6 empty] | Total: | 105.25