## Folha 1
MBG020 | m³ |  | Sub-base granular.
Sub-base granular com tout-venant natural calcário, e compactação a 97% do Proctor Modificado com meios mecânicos, em camadas de 30 cm de espessura, até alcançar uma densidade seca não inferior à 97% do Proctor Modificado da máxima obtida no ensaio Proctor Modificado, para melhoria das propriedades resistentes do terreno. O preço não inclui a realização do ensaio Proctor Modificado.
Insumo |  | Un |  | Descrição | Rend. | Preço unitário | Preço Insumo
mt01zah010a |  | t |  | Tout-venant natural calcário. | 2.2 | 28.01 | 61.62
mq02rot030b |  | h |  | Compactador tandem auto-propulsado, de 63 kW, de 9,65 t, largura de trabalho 168 cm. | 0.11 | 168.06 | 18.49
mq04dua020b |  | h |  | Dumper de descarga frontal de 2 t de carga útil. | 0.11 | 37.99 | 4.18
mq02cia020j |  | h |  | Caminhão cisterna, de 8 m³ de capacidade. | 0.011 | 435.16 | 4.79
mo113 |  | h |  | Auxiliar de serviços gerais. | 0.224 | 27.81 | 6.23
|  | % |  | Custos diretos complementares | 2 | 95.31 | 1.91
[6 empty] | Total: | 97.22