## Folha 1
MPD220 | m² |  | Piso drenante, com peças pré-fabricadas de concreto e inerte.
Piso drenante, para tráfego de pedestres, com uma resistência à flexão-tração de 4 N/mm², uma capacidade drenante de 144 l/(m²·min) e com resistência ao deslizamento alta, formado por camada de nivelação compactada de areia com granulometria de 0 a 5 mm de diâmetro, limpa, de 2 cm de espessura, peças drenantes pré-fabricadas de concreto de 60x40x9,5 cm, cor cinza, com aberturas preenchidas com gravilha de 5 a 10 mm de diâmetro e camada de enchimento compactada de brita calcária selecionada, cor, com granulometria de 5 a 10 mm de diâmetro, de 6 cm de espessura cobrindo a grelha alveolar. O preço não inclui a base suporte.
Insumo |  | Un |  | Descrição | Rend. | Preço unitário | Preço Insumo
mt01ara010a |  | m³ |  | Areia com granulometria de 0 a 5 mm de diâmetro, limpa. | 0.02 | 40.4 | 0.81
mt18bre020a |  | m² |  | Peças drenantes pré-fabricadas de concreto de 60x40x9,5 cm, cor cinza, classe resistente à flexão 1, classe resistente segundo a carga de ruptura 45, coeficiente de absorção de água <= 6%, classe de desgaste por abrasão 3. | 1.05 | 35.61 | 37.39
mt01arp030c |  | m³ |  | Brita calcária selecionada, cor, com granulometria de 5 a 10 mm de diâmetro. | 0.06 | 68.34 | 4.1
mq01pan070b |  | h |  | Mini pá carregadeira sobre pneus, de 52 kW/1 m³ kW. | 0.023 | 143.26 | 3.29
mq02rod010d |  | h |  | Placa vibratória de condução manual, de 300 kg, largura de trabalho 70 cm, reversível. | 0.024 | 27.86 | 0.67
mo041 |  | h |  | Oficial de obras de construção civil. | 0.115 | 33.34 | 3.83
mo087 |  | h |  | Ajudante de obras de construção civil. | 0.23 | 31.49 | 7.24
|  | % |  | Custos diretos complementares | 2 | 57.33 | 1.15
Custo de manutenção decenal: R$ 6,14 nos primeiros 10 anos. | [5 empty] | Total: | 58.48