## Folha 1
NGL020 | m² |  | Impermeabilização do terreno com tela de polietileno.
Impermeabilização do terreno com tela de polietileno de alta densidade (PEAD/HDPE) obtida através de processo de calandragem, de 1,5 mm de espessura, cor preto. Colocação em obra: com sobreposições diretamente sobre o terreno fixada em sobreposição e bordas através de solda termoplástica, em uma área de trabalho com superfície entre 500 e 1000 m².
Insumo |  | Un |  | Descrição | Rend. | Preço unitário | Preço Insumo
mt16png030b |  | m² |  | Tela de polietileno de alta densidade (PEAD/HDPE) obtida através de processo de calandragem, de 1,5 mm de espessura, cor preto, 945 kg/m³ de densidade, com um conteúdo mínimo de carbono de 2% e alongamento na ruptura >= 800%, com resistência aos raios UV e à intempérie. | 1.08 | 15.24 | 16.46
mq01exn050c |  | h |  | Retroescavadeira sobre pneus, de 85 kW, com martelo rompedor. | 0.029 | 266.43 | 7.73
mq08sol040 |  | h |  | Equipamentos e elementos auxiliares para solda de materiais termoplásticos. | 0.021 | 56.03 | 1.18
mo029 |  | h |  | Aplicador de lâminas impermeabilizantes. | 0.09 | 32.24 | 2.9
mo067 |  | h |  | Ajudante de aplicador de lâminas impermeabilizantes. | 0.149 | 30.23 | 4.5
|  | % |  | Custos diretos complementares | 2 | 32.77 | 0.66
Custo de manutenção decenal: R$ 1,67 nos primeiros 10 anos. | [5 empty] | Total: | 33.43