## Folha 1
NIB020 | m² |  | Impermeabilização de canal, com geotêxtil e geomembrana.
Impermeabilização de canal de água não potável, com geomembrana homogênea de policloreto de vinila plastificado (PVC-P), com resistência à intempérie, de 1,5 mm de espessura, cor cinza, com uma densidade de 1240 kg/m³ segundo ISO 1183, resistência CBR ao punçoamento de 2,3 kN segundo ISO 12236 e uma resistência ao rasgamento superior a 40 kN/m, colocada com sobreposições, sem aderir ao suporte, sobre geotêxtil tecido à base de polipropileno, com uma resistência à tração longitudinal de 70,0 kN/m, uma resistência à tração transversal de 70,0 kN/m, uma abertura de cone ao ensaio de perfuração dinâmica segundo ISO 13433 inferior a 9 mm, resistência CBR ao punçoamento 7,5 kN e uma massa superficial de 296 g/m².
Insumo |  | Un |  | Descrição | Rend. | Preço unitário | Preço Insumo
mt14gsa040ff |  | m² |  | Geotêxtil tecido à base de polipropileno, com uma resistência à tração longitudinal de 70 kN/m, uma resistência à tração transversal de 70 kN/m, uma abertura de cone ao ensaio de perfuração dinâmica segundo ISO 13433 inferior a 9 mm, resistência CBR ao punçoamento 7,5 kN e uma massa superficial de 296 g/m². | 1.1 | 19.66 | 21.63
mt15dag020c |  | m² |  | Geomembrana homogênea de policloreto de vinila plastificado (PVC-P), com resistência à intempérie, de 1,5 mm de espessura, cor cinza, com uma densidade de 1240 kg/m³ segundo ISO 1183, resistência CBR ao punçoamento de 2,3 kN segundo ISO 12236 e uma resistência ao rasgamento superior a 40 kN/m, fornecida em rolos de 2,05 m de largura e 150 m de comprimento. | 1.1 | 48.96 | 53.86
mo029 |  | h |  | Aplicador de lâminas impermeabilizantes. | 0.207 | 32.24 | 6.67
mo067 |  | h |  | Ajudante de aplicador de lâminas impermeabilizantes. | 0.207 | 30.23 | 6.26
|  | % |  | Custos diretos complementares | 2 | 88.42 | 1.77
Custo de manutenção decenal: R$ 4,51 nos primeiros 10 anos. | [5 empty] | Total: | 90.19