## Folha 1
NAP010 | m² |  | Isolamento térmico intermediário em paredes divisórias interiores de alvenaria.
Isolamento térmico intermediário em paredes divisórias interiores de alvenaria, com painel semi-rígido de lã mineral, Geowall 37 "ISOVER", não revestido, de 40 mm de espessura, resistência térmica 1,081 m²K/W, condutibilidade térmica 0,037 W/(mK). Colocação em obra: topo a topo, simplesmente apoiado. Inclusive fita autocolante para vedação de juntas.
Insumo |  | Un |  | Descrição | Rend. | Preço unitário | Preço Insumo
mt16lri010bp |  | m² |  | Painel semi-rígido de lã mineral, Geowall 37 "ISOVER", não revestido, de 40 mm de espessura, resistência térmica 1,081 m²K/W, condutibilidade térmica 0,037 W/(mK), coeficiente de absorção sonora médio 0,7 para uma frequência de 500 Hz e Euroclasse A1 de reação ao fogo. | 1.05 | 22.1 | 23.21
mt16aaa030 |  | m |  | Fita autocolante para vedação de juntas. | 0.44 | 2.01 | 0.88
mo054 |  | h |  | Montador de isolamentos. | 0.021 | 33.54 | 0.7
mo101 |  | h |  | Ajudante de montador de isolamentos. | 0.01 | 27.93 | 0.28
|  | % |  | Custos diretos complementares | 2 | 25.07 | 0.5
Custo de manutenção decenal: R$ 0,51 nos primeiros 10 anos. | [5 empty] | Total: | 25.57