## Folha 1
NIM010 | m² |  | Impermeabilização de muro de alvenaria em contato com o terreno, pela sua face exterior, com emulsões asfálticas.
Impermeabilização de muro de alvenaria de blocos de concreto em contato com o terreno, pela sua face exterior, com emulsão betuminosa aniónica monocomponente, à base de betumes e resinas, MasterSeal M 431 "MBCC de Sika", aplicada em duas demãos, (rendimento: 1,2 kg/m² cada demão); sobre uma camada de regularização de argamassa de cimento, confeccionada em obra, com aditivo hidrófugo, dosificação 1:5, de 2 cm de espessura, acabamento afagado.
Insumo |  | Un |  | Descrição | Rend. | Preço unitário | Preço Insumo
mt08aaa010a |  | m³ |  | Água. | 0.006 | 3.79 | 0.02
mt01arg005a |  | t |  | Areia de pedreira, para argamassa preparada em obra. | 0.032 | 50.71 | 1.62
mt08cem002 |  | kg |  | Cimento cinza em sacos. | 6 | 0.63 | 3.78
mt08adt010 |  | kg |  | Aditivo hidrófugo para impermeabilização de argamassas ou concretos. | 0.12 | 3.03 | 0.36
mt14ieb010d |  | kg |  | Emulsão betuminosa aniónica monocomponente, à base de betumes e resinas, MasterSeal M 431 "MBCC de Sika". | 2.4 | 14.8 | 35.52
mo032 |  | h |  | Aplicador de produtos impermeabilizantes. | 0.115 | 32.24 | 3.71
mo070 |  | h |  | Ajudante de aplicador de produtos impermeabilizantes. | 0.115 | 30.23 | 3.48
mo020 |  | h |  | Pedreiro. | 0.462 | 32.24 | 14.89
mo113 |  | h |  | Auxiliar de serviços gerais. | 0.231 | 27.81 | 6.42
|  | % |  | Custos diretos complementares | 2 | 69.8 | 1.4
Custo de manutenção decenal: R$ 3,56 nos primeiros 10 anos. | [5 empty] | Total: | 71.2