## Folha 1
QAG060 | m² |  | Cobertura plana acessível, não ventilada, com piso flutuante isolante, tipo invertida. Impermeabilização com lâminas de PVC, tipo monocamada.
Cobertura plana acessível, não ventilada, com piso flutuante isolante, tipo invertida, caimento de 1% a 5%, para tráfego de pedestres privado. FORMAÇÃO DE PENDENTES: com guias de espigões, água furtada e juntas com mestras de bloco cerâmico furado duplo e camada de argila expandida, descarregada a seco e consolidada na superfície com calda de cimento, proporcionando uma resistência à compressão de 1 MPa e com uma condutibilidade térmica de 0,087 W/(mK), com espessura média de 10 cm; com camada de regularização de argamassa de cimento, confeccionada em obra, dosificação 1:6 de 4 cm de espessura, acabamento afagado; CAMADA SEPARADORA SOB IMPERMEABILIZAÇÃO: geotêxtil não tecido composto por fibras de poliéster entrelaçadas, (300 g/m²); IMPERMEABILIZAÇÃO: tipo monocamada, não colada, formada por uma lâmina impermeabilizante flexível de PVC-P, (fv), de 1,2 mm de espessura, com armadura de véu de fibra de vidro, e com resistência à intempérie, colocada solta sobre a camada separadora, fixada em sobreposição através de solda termoplástica, e nas bordas soldada a perfis colaminados de chapa e PVC-P; CAMADA SEPARADORA SOB PROTEÇÃO: geotêxtil não tecido composto por fibras de poliéster entrelaçadas, (200 g/m²); CAMADA DE PROTEÇÃO E ISOLAMENTO TÉRMICO: piso flutuante de lajetas térmicas, formadas por 35 mm de argamassa e 40 mm de poliestireno extrudido, de 600x600 mm, cor cinza, acabamento poroso, colocadas diretamente sobre a camada separadora. O preço não inclui a execução e a vedação das juntas nem a execução de arremates nos encontros com paramentos e drenagens.
Insumo |  | Un |  | Descrição | Rend. | Preço unitário | Preço Insumo
mt04lpt010c |  | Un |  | Bloco cerâmico furado duplo, para revestir, 30x20x9 cm, densidade 746 kg/m³. | 3 | 0.71 | 2.13
mt01arl030a |  | m³ |  | Argila expandida, fornecida em sacos. | 0.1 | 407.02 | 40.7
mt09lec020b |  | m³ |  | Calda de cimento CEM II/B-L 32,5 N 1/3. | 0.01 | 276.15 | 2.76
mt16pea020b |  | m² |  | Painel rígido de poliestireno expandido, borda lateral reta, de 20 mm de espessura, resistência térmica 0,55 m²K/W, condutibilidade térmica 0,036 W/(mK), para junta de dilatação. | 0.01 | 8.98 | 0.09
mt08aaa010a |  | m³ |  | Água. | 0.008 | 3.79 | 0.03
mt01arg005a |  | t |  | Areia de pedreira, para argamassa preparada em obra. | 0.065 | 50.71 | 3.3
mt08cem002 |  | kg |  | Cimento cinza em sacos. | 10 | 0.63 | 6.3
mt14gsa020dg |  | m² |  | Geotêxtil não tecido composto por fibras de poliéster entrelaçadas, com uma resistência à tração longitudinal de 3,45 kN/m, uma resistência à tração transversal de 3,45 kN/m, uma abertura de cone ao ensaio de perfuração dinâmica segundo ISO 13433 inferior a 15 mm, resistência CBR ao punçoamento 0,8 kN e uma massa superficial de 300 g/m². | 1.05 | 10.13 | 10.64
mt15dac010c |  | m² |  | Lâmina impermeabilizante flexível de PVC-P, (fv), de 1,2 mm de espessura, com armadura de véu de fibra de vidro, e com resistência à intempérie. | 1.05 | 73.14 | 76.8
mt15dan020z |  | m |  | Perfil colaminado de chapa de aço e PVC-P, plano, para arremate de impermeabilização nos extremos das lâminas de PVC-P e nos encontros com elementos verticais. | 0.4 | 17.52 | 7.01
mt14gsa020ce |  | m² |  | Geotêxtil não tecido composto por fibras de poliéster entrelaçadas, com uma resistência à tração longitudinal de 1,63 kN/m, uma resistência à tração transversal de 2,08 kN/m, uma abertura de cone ao ensaio de perfuração dinâmica segundo ISO 13433 inferior a 27 mm, resistência CBR ao punçoamento 0,4 kN e uma massa superficial de 200 g/m². | 1.05 | 6.24 | 6.55
mt15lfs010a |  | m² |  | Lajeta térmica, formada por 35 mm de argamassa e 40 mm de poliestireno extrudido, condutibilidade térmica 0,033 W/(mK). | 1.05 | 166.43 | 174.75
mq06hor010 |  | h |  | Betoneira elétrica com uma capacidade de amassamento de 160 l. | 0.028 | 12.69 | 0.36
mo020 |  | h |  | Pedreiro. | 0.199 | 32.24 | 6.42
mo113 |  | h |  | Auxiliar de serviços gerais. | 0.481 | 27.81 | 13.38
mo029 |  | h |  | Aplicador de lâminas impermeabilizantes. | 0.188 | 32.24 | 6.06
mo067 |  | h |  | Ajudante de aplicador de lâminas impermeabilizantes. | 0.188 | 30.23 | 5.68
|  | % |  | Custos diretos complementares | 2 | 362.96 | 7.26
Custo de manutenção decenal: R$ 124,39 nos primeiros 10 anos. | [5 empty] | Total: | 370.22