## Folha 1
QDA012 | m² |  | Cobertura plana não acessível, não ventilada, auto-protegida, tipo convencional. Impermeabilização com lâminas asfálticas, tipo bicamada.
Cobertura plana não acessível, não ventilada, auto-protegida, tipo convencional, caimento do 1% ao 15%. FORMAÇÃO DE PENDENTES: com guias de espigões, água furtada e juntas com mestras de bloco cerâmico furado duplo e camada de argila expandida, descarregada a seco e consolidada na superfície com calda de cimento, proporcionando uma resistência à compressão de 1 MPa e com uma condutibilidade térmica de 0,087 W/(mK), com espessura média de 10 cm; com camada de regularização de argamassa de cimento, confeccionada em obra, dosificação 1:6 de 4 cm de espessura, acabamento afagado; ISOLAMENTO TÉRMICO: painel rígido de lã mineral soldável, hidrofugada, de 50 mm de espessura; IMPERMEABILIZAÇÃO: tipo bicamada, colada, composta por uma membrana de betume modificado com elastômero SBS, de 2,5 mm de espessura, com armadura de feltro de fibra de vidro de 60 g/m², e uma membrana de betume modificado com elastômero SBS, de 2,5 mm de espessura, com armadura de feltro de poliéster reforçado e estabilizado de 160 g/m², totalmente coladas com maçarico, sem coincidir as suas juntas. O preço não inclui a execução e a vedação das juntas nem a execução de arremates nos encontros com paramentos e drenagens.
Insumo |  | Un |  | Descrição | Rend. | Preço unitário | Preço Insumo
mt04lpt010c |  | Un |  | Bloco cerâmico furado duplo, para revestir, 30x20x9 cm, densidade 746 kg/m³. | 3 | 0.71 | 2.13
mt01arl030a |  | m³ |  | Argila expandida, fornecida em sacos. | 0.1 | 407.02 | 40.7
mt09lec020b |  | m³ |  | Calda de cimento CEM II/B-L 32,5 N 1/3. | 0.01 | 276.15 | 2.76
mt16pea020b |  | m² |  | Painel rígido de poliestireno expandido, borda lateral reta, de 20 mm de espessura, resistência térmica 0,55 m²K/W, condutibilidade térmica 0,036 W/(mK), para junta de dilatação. | 0.01 | 8.98 | 0.09
mt08aaa010a |  | m³ |  | Água. | 0.008 | 3.79 | 0.03
mt01arg005a |  | t |  | Areia de pedreira, para argamassa preparada em obra. | 0.065 | 50.71 | 3.3
mt08cem002 |  | kg |  | Cimento cinza em sacos. | 10 | 0.63 | 6.3
mt16lrc010fd |  | m² |  | Painel rígido de lã mineral soldável, hidrofugada, revestido com betume asfáltico e filme de polipropileno termofusível, de 50 mm de espessura, resistência térmica >= 1,3 m²K/W, condutibilidade térmica 0,038 W/(mK), Euroclasse F de reação ao fogo. | 1.05 | 172.66 | 181.29
mt14lga010ca |  | m² |  | Membrana de betume modificado com elastômero SBS, de 2,5 mm de espessura, massa nominal 4 kg/m², com armadura de feltro de poliéster reforçado e estabilizado de 160 g/m², com autoproteção mineral de cor cinza. | 1.1 | 48.79 | 53.67
mt14lba010a |  | m² |  | Membrana de betume modificado com elastômero SBS, de 2,5 mm de espessura, massa nominal 3 kg/m², com armadura de feltro de fibra de vidro de 60 g/m², de superfície não protegida. | 1.1 | 32.15 | 35.37
mq06hor010 |  | h |  | Betoneira elétrica com uma capacidade de amassamento de 160 l. | 0.028 | 12.69 | 0.36
mo020 |  | h |  | Pedreiro. | 0.094 | 32.24 | 3.03
mo113 |  | h |  | Auxiliar de serviços gerais. | 0.428 | 27.81 | 11.9
mo029 |  | h |  | Aplicador de lâminas impermeabilizantes. | 0.178 | 32.24 | 5.74
mo067 |  | h |  | Ajudante de aplicador de lâminas impermeabilizantes. | 0.178 | 30.23 | 5.38
mo054 |  | h |  | Montador de isolamentos. | 0.052 | 33.54 | 1.74
mo101 |  | h |  | Ajudante de montador de isolamentos. | 0.052 | 27.93 | 1.45
|  | % |  | Custos diretos complementares | 2 | 355.24 | 7.1
Custo de manutenção decenal: R$ 81,16 nos primeiros 10 anos. | [5 empty] | Total: | 362.34