## Folha 1
QDB012 | m² |  | Cobertura plana não acessível, não ventilada, com godo, tipo convencional. Impermeabilização com lâminas asfálticas, tipo bicamada.
Cobertura plana não acessível, não ventilada, com godo, tipo convencional, caimento de 1% a 5%. FORMAÇÃO DE PENDENTES: com guias de espigões, água furtada e juntas com mestras de bloco cerâmico furado duplo e camada de argila expandida, descarregada a seco e consolidada na superfície com calda de cimento, proporcionando uma resistência à compressão de 1 MPa e com uma condutibilidade térmica de 0,087 W/(mK), com espessura média de 10 cm; com camada de regularização de argamassa de cimento, confeccionada em obra, dosificação 1:6 de 4 cm de espessura, acabamento afagado; ISOLAMENTO TÉRMICO: painel de espuma de poliisocianurato soldável, de 40 mm de espessura; IMPERMEABILIZAÇÃO: tipo bicamada, colada, composta por uma membrana de betume modificado com elastômero SBS, de 2,5 mm de espessura, com armadura de feltro de fibra de vidro de 60 g/m² e uma membrana de betume modificado com elastômero SBS, de 2,5 mm de espessura, com armadura de feltro de poliéster não tecido de 160 g/m², totalmente coladas com maçarico, sem coincidir as suas juntas; CAMADA SEPARADORA SOB PROTEÇÃO: geotêxtil não tecido composto por fibras de poliéster entrelaçadas, (200 g/m²); CAMADA DE PROTEÇÃO: Camada de seixos rolados lavados, com uma espessura média de 10 cm. O preço não inclui a execução e a vedação das juntas nem a execução de arremates nos encontros com paramentos e drenagens.
Insumo |  | Un |  | Descrição | Rend. | Preço unitário | Preço Insumo
mt04lpt010c |  | Un |  | Bloco cerâmico furado duplo, para revestir, 30x20x9 cm, densidade 746 kg/m³. | 3 | 0.71 | 2.13
mt01arl030a |  | m³ |  | Argila expandida, fornecida em sacos. | 0.1 | 407.02 | 40.7
mt09lec020b |  | m³ |  | Calda de cimento CEM II/B-L 32,5 N 1/3. | 0.01 | 276.15 | 2.76
mt16pea020b |  | m² |  | Painel rígido de poliestireno expandido, borda lateral reta, de 20 mm de espessura, resistência térmica 0,55 m²K/W, condutibilidade térmica 0,036 W/(mK), para junta de dilatação. | 0.01 | 8.98 | 0.09
mt08aaa010a |  | m³ |  | Água. | 0.008 | 3.79 | 0.03
mt01arg005a |  | t |  | Areia de pedreira, para argamassa preparada em obra. | 0.065 | 50.71 | 3.3
mt08cem002 |  | kg |  | Cimento cinza em sacos. | 10 | 0.63 | 6.3
mt16pol020a |  | m² |  | Painel de espuma de poliisocianurato soldável, de 40 mm de espessura, resistência à compressão 175 kPa, resistência térmica 1,4 m²K/W, condutibilidade térmica 0,028 W/(mK), protegido superiormente com véu de vidro com acabamento asfáltico e inferiormente com véu de vidro, Euroclasse B-s2, d0 de reação ao fogo. | 1.05 | 65.61 | 68.89
mt14lba010c |  | m² |  | Membrana de betume modificado com elastômero SBS, de 2,5 mm de espessura, massa nominal 3 kg/m², com armadura de feltro de poliéster não tecido de 160 g/m², de superfície não protegida. | 1.1 | 37.09 | 40.8
mt14lba010a |  | m² |  | Membrana de betume modificado com elastômero SBS, de 2,5 mm de espessura, massa nominal 3 kg/m², com armadura de feltro de fibra de vidro de 60 g/m², de superfície não protegida. | 1.1 | 32.15 | 35.37
mt14gsa020ce |  | m² |  | Geotêxtil não tecido composto por fibras de poliéster entrelaçadas, com uma resistência à tração longitudinal de 1,63 kN/m, uma resistência à tração transversal de 2,08 kN/m, uma abertura de cone ao ensaio de perfuração dinâmica segundo ISO 13433 inferior a 27 mm, resistência CBR ao punçoamento 0,4 kN e uma massa superficial de 200 g/m². | 1.05 | 6.24 | 6.55
mt01arc010 |  | t |  | Seixos rolados lavados, de granulometria compreendida entre 16 e 32 mm. | 0.18 | 60.99 | 10.98
mq06hor010 |  | h |  | Betoneira elétrica com uma capacidade de amassamento de 160 l. | 0.028 | 12.69 | 0.36
mo020 |  | h |  | Pedreiro. | 0.172 | 32.24 | 5.55
mo113 |  | h |  | Auxiliar de serviços gerais. | 0.585 | 27.81 | 16.27
mo029 |  | h |  | Aplicador de lâminas impermeabilizantes. | 0.199 | 32.24 | 6.42
mo067 |  | h |  | Ajudante de aplicador de lâminas impermeabilizantes. | 0.199 | 30.23 | 6.02
mo054 |  | h |  | Montador de isolamentos. | 0.052 | 33.54 | 1.74
mo101 |  | h |  | Ajudante de montador de isolamentos. | 0.052 | 27.93 | 1.45
|  | % |  | Custos diretos complementares | 2 | 255.71 | 5.11
Custo de manutenção decenal: R$ 52,16 nos primeiros 10 anos. | [5 empty] | Total: | 260.82