## Folha 1
ROA010 | m² |  | Pintura com tinta para uso alimentar.
Aplicação manual de duas demãos de revestimento impermeabilizante bicomponente, MasterSeal M 391 Red "MBCC de Sika", cor vermelho, à base de resinas epóxi e poliamida, sem aminas aromáticas, (rendimento: 0,3 kg/m² cada demão), limpeza e preparação da superfície a pintar, através de projeção a seco de jato de partículas de material abrasivo, até alcançar um grau de preparação Sa2 segundo ISO 8501-1, obtendo uma rugosidade mínima de 50 microns, sobre superfícies interiores de tanques ou silos de aço para uso alimentar.
Insumo |  | Un |  | Descrição | Rend. | Preço unitário | Preço Insumo
mt08lim010a |  | kg |  | Abrasivo para limpeza através de jato a pressão, formado por partículas de silicato de alumínio. | 2.625 | 0.64 | 1.68
mt15bas290ea |  | kg |  | Revestimento impermeabilizante bicomponente, MasterSeal M 391 Red "MBCC de Sika", cor vermelho, à base de resinas epóxi e poliamida, sem aminas aromáticas, com certificado de aptidão para estar em contato com produtos alimentares. | 0.6 | 230.97 | 138.58
mq08lch010 |  | h |  | Equipamento de jato de areia à pressão. | 0.26 | 11.79 | 3.07
mq08gel010k |  | h |  | Grupo eletrógeno insonorizado, trifásico, de 45 kVA de potência. | 0.26 | 19.8 | 5.15
mo038 |  | h |  | Pintor. | 0.157 | 32.24 | 5.06
mo076 |  | h |  | Ajudante de pintor. | 0.157 | 30.23 | 4.75
mo112 |  | h |  | Servente de pedreiro. | 0.272 | 28.03 | 7.62
mo113 |  | h |  | Auxiliar de serviços gerais. | 0.272 | 27.81 | 7.56
|  | % |  | Custos diretos complementares | 2 | 173.47 | 3.47
Custo de manutenção decenal: R$ 117,38 nos primeiros 10 anos. | [5 empty] | Total: | 176.94