## Folha 1
ROA010 | m² |  | Pintura com tinta para uso alimentar.
Aplicação manual de duas demãos de revestimento impermeabilizante bicomponente, MasterSeal M 391 Red "MBCC de Sika", cor vermelho, à base de resinas epóxi e poliamida, sem aminas aromáticas, (rendimento: 0,3 kg/m² cada demão), com prévia aplicação de uma demão de primer de três componentes à base de resina epóxi, aditivos especiais e cargas minerais selecionadas, MasterSeal P 385 "MBCC de Sika", sobre superfícies interiores de tanques ou silos de concreto para uso alimentar.
Insumo |  | Un |  | Descrição | Rend. | Preço unitário | Preço Insumo
mt09bnc063d |  | kg |  | Primer de três componentes à base de resina epóxi, aditivos especiais e cargas minerais selecionadas, MasterSeal P 385 "MBCC de Sika", permeável ao vapor de água e impermeável à água, para incrementar a aderência de revestimentos sintéticos sobre superfícies absorventes e não absorventes. | 2 | 16.83 | 33.66
mt15bas290ea |  | kg |  | Revestimento impermeabilizante bicomponente, MasterSeal M 391 Red "MBCC de Sika", cor vermelho, à base de resinas epóxi e poliamida, sem aminas aromáticas, com certificado de aptidão para estar em contato com produtos alimentares. | 0.6 | 230.97 | 138.58
mo038 |  | h |  | Pintor. | 0.167 | 32.24 | 5.38
mo076 |  | h |  | Ajudante de pintor. | 0.167 | 30.23 | 5.05
|  | % |  | Custos diretos complementares | 2 | 182.67 | 3.65
Custo de manutenção decenal: R$ 123,60 nos primeiros 10 anos. | [5 empty] | Total: | 186.32