## Folha 1
EHY091 | m | Reparação de arremate de laje de concreto armado, através de enchimento com concreto armado.
Reparação de arremate de laje de concreto armado, de altura 30 cm, através de picagem do concreto deteriorado com martelo elétrico, eliminando o concreto em mau estado até alcançar as armaduras; saneamento das armaduras que ficaram a descoberto com projeção a seco de jato de partículas de material abrasivo (silicato de alumínio), eliminando a sujeira superficial, a ferrugem e toda substância que possa diminuir a aderência entre as armaduras e o material de reparação a aplicar, até alcançar um grau de preparação Sa 2 ½ segundo ISO 8501-1; aplicação manual de primer ativo monocomponente modificado com polímeros, MasterEmaco P 5000 AP "MBCC de Sika", de cor cinza claro, à base de cimentos, inertes de granulometria selecionada, inibidores de corrosão e polímeros em pó, com baixo conteúdo em cromato, garantindo a aderência entre ambos, com 1,6 kg/m² de consumo médio; enchimento da laje com concreto armado, realizada com concreto C25 classe de agressividade ambiental II e tipo de ambiente urbano, brita 0, consistência S100 dosado em central, e concretagem com bomba e aço CA-50, com uma quantidade de 5 kg/m, com ancoragem química estrutural, através de perfuração de 10 mm de diâmetro e 85 mm de profundidade, enchimento do orifício com injeção de resina epóxi, livre de estireno, MasterFlow 932 AN "MBCC de Sika", aplicada com boca de dosagem e mistura automática, e posterior inserção de barra roscada com porca e arruela de aço galvanizado qualidade 5.8, segundo ISO 898-1, de 8 mm de diâmetro e 110 mm de comprimento. O preço inclui o montagem e desmontagem do sistema de escoramento e fôrmas e o deslocamento, montagem e desmontagem em obra do equipamento de projeção.
Insumo |  | Un | Descrição | Rend. | Preço unitário | Preço Insumo
mt08lim050 |  | l | Dissolvente de tricloroetileno, para óleos, gorduras e resinas. | 0.03 | 24.4 | 0.73
mt08lim010a |  | kg | Abrasivo para limpeza através de jato a pressão, formado por partículas de silicato de alumínio. | 1.05 | 0.64 | 0.67
mt09reh020d |  | kg | Primer ativo monocomponente modificado com polímeros, MasterEmaco P 5000 AP "MBCC de Sika", de cor cinza claro, de endurecimento rápido, para a proteção e passivação de armaduras de aço, e como ponte de aderência entre argamassa de reparação e concreto existente. | 0.48 | 8.68 | 4.17
mt26reh305aa |  | Un | Ancoragem composta por barra roscada de aço galvanizado qualidade 5.8, segundo ISO 898-1 de 8 mm de diâmetro, e 110 mm de comprimento, porca e arruela, para fixações sobre estruturas de concreto. | 1 | 2.67 | 2.67
mt26reh100p |  | Un | Cartucho de 400 ml de resina epóxi, livre de estireno, MasterFlow 932 AN "MBCC de Sika", de dois componentes, com dosificador e boca de mistura automática, para ancoragens estruturais verticais e horizontais. | 0.851 | 65.07 | 55.37
mt07aco070f |  | kg | Aço em barras nervuradas, CA-50, de vários diâmetros, segundo ABNT NBR 7480. | 5 | 11.66 | 58.3
mt10haf080idc |  | m³ | Concreto C25 classe de agressividade ambiental II e tipo de ambiente urbano, brita 0, consistência S100, dosado em central, segundo ABNT NBR 8953. | 0.024 | 355.22 | 8.53
mt50spa052b |  | m | Pranchão de madeira de pinho, de 20x7,2 cm. | 0.2 | 15.98 | 3.2
mt50spa101 |  | kg | Pregos de aço. | 0.009 | 4.74 | 0.04
mt50spa081a |  | Un | Escora metálica telescópica, até 3 m de altura. | 0.013 | 48.68 | 0.63
mq05mai030 |  | h | Martelo pneumático. | 0.313 | 16.81 | 5.26
mq05pdm110 |  | h | Compressor portátil diesel média pressão 10 m³/min. | 0.156 | 28.51 | 4.45
mq08lch010 |  | h | Equipamento de jato de areia à pressão. | 0.035 | 11.79 | 0.41
mq06bhe010 |  | h | Caminhão bomba estacionado na obra, para bombeamento de concreto. | 0.001 | 700.32 | 0.7
mo020 |  | h | Pedreiro. | 0.966 | 32.24 | 31.14
mo113 |  | h | Auxiliar de serviços gerais. | 0.966 | 27.81 | 26.86
|  | % | Custos diretos complementares | 2 | 203.13 | 4.06
Custo de manutenção decenal: R$ 59,57 nos primeiros 10 anos. |  |  |  |  | Total: | 207.19