## Folha 1
NIJ020 | m | Vedação de junta de dilatação com massa elástica.
Vedação de junta de dilatação de 15 mm de largura, em paramento vertical exterior, com massa elastomérica monocomponente à base de poliuretano, MasterSeal NP 474 "MBCC de Sika", de cor branca, sobre cordão de polietileno expandido de células fechadas, de seção circular de 20 mm de diâmetro, MasterSeal 920 "MBCC de Sika"; acabamento através de alisamento do material com espátula.
Insumo |  | Un | Descrição | Rend. | Preço unitário | Preço Insumo
mt15bas010B |  | m | Cordão de polietileno expandido de células fechadas, de seção circular de 20 mm de diâmetro, MasterSeal 920 "MBCC de Sika", para o enchimento de fundo de junta. | 1 | 1.14 | 1.14
mt15bas030m |  | Un | Cartucho de massa elastomérica monocomponente à base de poliuretano, MasterSeal NP 474 "MBCC de Sika", de cor branca, de 600 ml, tipo F-25 HM segundo ISO 11600, de alta aderência e de endurecimento rápido, com elevadas propriedades elásticas, resistência à intempérie, ao envelhecimento e aos raios UV, apta para estar em contato com agua potável, dureza Shore A aproximada de 35 e alongamento em ruptura > 600%, segundo ISO 11600. | 0.25 | 44.07 | 11.02
mo112 |  | h | Servente de pedreiro. | 0.228 | 28.03 | 6.39
|  | % | Custos diretos complementares | 2 | 18.55 | 0.37
Custo de manutenção decenal: R$ 30,27 nos primeiros 10 anos. |  |  |  |  | Total: | 18.92