## Folha 1
NLG310 | m² |  | Impermeabilização líquida, para reparação de coberturas arquitetônicas, aplicação mecânica a quente. Sistema MasterSeal Roof "MBCC de Sika".
Impermeabilização líquida, para reparação de coberturas arquitetônicas, de 2 a 2,5 mm de espessura total, sobre superfície suporte de concreto ou argamassa. Sistema MasterSeal Roof 2103 "MBCC de Sika" formado por impermeabilizante líquido, MasterSeal M 803 "MBCC de Sika", de cor cinza, aplicado através de sistema de projeção mecânica em quente, prévia aplicação de primer com MasterSeal P 770 "MBCC de Sika", endurecido superficialmente através de polvilhamento com inerte de quartzo natural, MasterTop F5 "MBCC de Sika", e aplicação de MasterSeal P 691 "MBCC de Sika" como ponte de aderência; e vedação da impermeabilização com duas camadas de membrana elástica impermeabilizante cor a escolher, MasterSeal TC 259 "MBCC de Sika".
Insumo |  | Un |  | Descrição | Rend. | Preço unitário | Preço Insumo
mt15bas120i |  | kg |  | Primer de cor marfim, MasterSeal P 770 "MBCC de Sika", de dois componentes, com tecnologia Xolutec, para aplicar sobre superfície suporte de concreto, de argamassa ou metálica com trincha ou rolo. | 0.3 | 77.89 | 23.37
mt15bas130c |  | kg |  | Inerte de quartzo natural, MasterTop F5 "MBCC de Sika", de granulometria compreendida entre 0,4 e 1,0 mm, para utilizar como carga mineral em combinação com resinas epóxi ou poliuretano. | 1 | 4.95 | 4.95
mt15bas120m |  | kg |  | Primer incolor, MasterSeal P 691 "MBCC de Sika", à base de resina de poliuretano monocomponente e dissolventes, para aplicar sobre PVC, EPDM, madeira, poliéster ou fibrocimento, sobre membranas projetadas tipo MasterSeal ou como ponte de aderência com ancinho de borracha e rolo de pelo curto. | 0.1 | 108.42 | 10.84
mt15bas160a |  | kg |  | Impermeabilizante líquido, MasterSeal M 803 "MBCC de Sika", de cor cinza, de dois componentes à base de resina de poliuretano, para aplicar através de sistema de projeção mecânica a quente, para formar uma membrana impermeável em coberturas planas ou inclinadas. | 2.2 | 72.06 | 158.53
mt15bas150b |  | kg |  | Membrana elástica impermeabilizante cor a escolher, MasterSeal TC 259 "MBCC de Sika", composta por poliuretano alifático monocomponente e dissolventes, com resistência aos raios UV, de aplicação como camada de acabamento elástica para proteção contra a intempérie, no sistema MasterSeal Roof de impermeabilização à vista de coberturas. | 0.2 | 111.37 | 22.27
mq06pyp010 |  | h |  | Equipamento completo para projeção de produtos impermeabilizantes líquidos a quente. | 0.232 | 9.84 | 2.28
mo032 |  | h |  | Aplicador de produtos impermeabilizantes. | 0.33 | 32.24 | 10.64
mo070 |  | h |  | Ajudante de aplicador de produtos impermeabilizantes. | 0.33 | 30.23 | 9.98
|  | % |  | Custos diretos complementares | 2 | 242.86 | 4.86
Custo de manutenção decenal: R$ 24,77 nos primeiros 10 anos. | [5 empty] | Total: | 247.72