## Folha 1
NLG310 | m² |  | Impermeabilização líquida, para reparação de coberturas arquitetônicas, aplicação mecânica a quente. Sistema MasterSeal Roof "MBCC de Sika".
Impermeabilização líquida, para reparação de coberturas arquitetônicas, de 2 a 2,5 mm de espessura total, sobre superfície suporte de material betuminoso. Sistema MasterSeal Roof 2103 "MBCC de Sika" formado por impermeabilizante líquido, MasterSeal M 803 "MBCC de Sika", de cor cinza, aplicado através de sistema de projeção mecânica em quente, prévia aplicação de primer com MasterSeal P 698 "MBCC de Sika", e aplicação de MasterSeal P 691 "MBCC de Sika" como ponte de aderência; e vedação da impermeabilização com duas camadas de membrana elástica impermeabilizante de cor cinza RAL 7032, MasterSeal TC 259 "MBCC de Sika".
Insumo |  | Un |  | Descrição | Rend. | Preço unitário | Preço Insumo
mt15bas120n |  | kg |  | Primer incolor, MasterSeal P 698 "MBCC de Sika", à base de resina de poliuretano monocomponente e dissolventes, para aplicar sobre superfície suporte betuminosa (lâminas impermeabilizantes asfálticas) com ancinho de borracha e rolo de pelo curto. | 0.1 | 135.34 | 13.53
mt15bas120m |  | kg |  | Primer incolor, MasterSeal P 691 "MBCC de Sika", à base de resina de poliuretano monocomponente e dissolventes, para aplicar sobre PVC, EPDM, madeira, poliéster ou fibrocimento, sobre membranas projetadas tipo MasterSeal ou como ponte de aderência com ancinho de borracha e rolo de pelo curto. | 0.1 | 108.42 | 10.84
mt15bas160a |  | kg |  | Impermeabilizante líquido, MasterSeal M 803 "MBCC de Sika", de cor cinza, de dois componentes à base de resina de poliuretano, para aplicar através de sistema de projeção mecânica a quente, para formar uma membrana impermeável em coberturas planas ou inclinadas. | 2.2 | 72.06 | 158.53
mt15bas150a |  | kg |  | Membrana elástica impermeabilizante de cor cinza RAL 7032, MasterSeal TC 259 "MBCC de Sika", composta por poliuretano alifático monocomponente e dissolventes, com resistência aos raios UV, de aplicação como camada de acabamento elástica para proteção contra a intempérie, no sistema MasterSeal Roof de impermeabilização à vista de coberturas. | 0.2 | 111.37 | 22.27
mq06pyp010 |  | h |  | Equipamento completo para projeção de produtos impermeabilizantes líquidos a quente. | 0.232 | 9.84 | 2.28
mo032 |  | h |  | Aplicador de produtos impermeabilizantes. | 0.295 | 32.24 | 9.51
mo070 |  | h |  | Ajudante de aplicador de produtos impermeabilizantes. | 0.295 | 30.23 | 8.92
|  | % |  | Custos diretos complementares | 2 | 225.88 | 4.52
Custo de manutenção decenal: R$ 23,04 nos primeiros 10 anos. | [5 empty] | Total: | 230.4