## Folha 1
QDB020 | m² | Cobertura plana não acessível, não ventilada, com godo, tipo invertida. Impermeabilização com lâminas asfálticas, tipo monocamada.
Cobertura plana não acessível, não ventilada, com godo, tipo invertida, caimento de 1% a 5%. FORMAÇÃO DE PENDENTES: com guias de espigões, água furtada e juntas com mestras de bloco cerâmico furado duplo e camada de argila expandida, descarregada a seco e consolidada na superfície com calda de cimento, proporcionando uma resistência à compressão de 1 MPa e com uma condutibilidade térmica de 0,087 W/(mK), com espessura média de 10 cm; com camada de regularização de argamassa de cimento, confeccionada em obra, dosificação 1:6 de 4 cm de espessura, acabamento afagado; IMPERMEABILIZAÇÃO: tipo monocamada, colada, formada por membrana de betume modificado com elastômero SBS, de 3,5 mm de espessura, com armadura de feltro de poliéster não tecido de 160 g/m² prévia aplicação de primer com emulsão asfáltica aniônica com cargas; CAMADA SEPARADORA SOB ISOLAMENTO: geotêxtil não tecido composto por fibras de poliéster entrelaçadas, (150 g/m²); ISOLAMENTO TÉRMICO: painel rígido de poliestireno extrudido, de superfície lisa e borda lateral a meia madeira, de 40 mm de espessura, resistência à compressão >= 300 kPa; CAMADA SEPARADORA SOB PROTEÇÃO: geotêxtil não tecido composto por fibras de poliéster entrelaçadas, (200 g/m²); CAMADA DE PROTEÇÃO: Camada de seixos rolados lavados, com uma espessura média de 10 cm. O preço não inclui a execução e a vedação das juntas nem a execução de arremates nos encontros com paramentos e drenagens.
Insumo |  | Un | Descrição | Rend. | Preço unitário | Preço Insumo
mt04lpt010c |  | Un | Bloco cerâmico furado duplo, para revestir, 30x20x9 cm, densidade 746 kg/m³. | 3 | 0.71 | 2.13
mt01arl030a |  | m³ | Argila expandida, fornecida em sacos. | 0.1 | 407.02 | 40.7
mt09lec020b |  | m³ | Calda de cimento CEM II/B-L 32,5 N 1/3. | 0.01 | 276.15 | 2.76
mt16pea020b |  | m² | Painel rígido de poliestireno expandido, borda lateral reta, de 20 mm de espessura, resistência térmica 0,55 m²K/W, condutibilidade térmica 0,036 W/(mK), para junta de dilatação. | 0.01 | 8.98 | 0.09
mt08aaa010a |  | m³ | Água. | 0.008 | 3.79 | 0.03
mt01arg005a |  | t | Areia de pedreira, para argamassa preparada em obra. | 0.065 | 50.71 | 3.3
mt08cem002 |  | kg | Cimento cinza em sacos. | 10 | 0.63 | 6.3
mt14lba010g |  | m² | Membrana de betume modificado com elastômero SBS, de 3,5 mm de espessura, massa nominal 4 kg/m², com armadura de feltro de poliéster não tecido de 160 g/m², de superfície não protegida. | 1.1 | 46.38 | 51.02
mt14iea020c |  | kg | Emulsão asfáltica aniônica com cargas. | 0.3 | 22.09 | 6.63
mt14gsa020bc |  | m² | Geotêxtil não tecido composto por fibras de poliéster entrelaçadas, com uma resistência à tração longitudinal de 1,88 kN/m, uma resistência à tração transversal de 1,49 kN/m, uma abertura de cone ao ensaio de perfuração dinâmica segundo ISO 13433 inferior a 40 mm, resistência CBR ao punçoamento 0,3 kN e uma massa superficial de 150 g/m². | 1.05 | 4.55 | 4.78
mt16pxa010aaq |  | m² | Painel rígido de poliestireno extrudido, de superfície lisa e borda lateral a meia madeira, de 40 mm de espessura, resistência à compressão >= 300 kPa, resistência térmica 1,2 m²K/W, condutibilidade térmica 0,033 W/(mK), Euroclasse E de reação ao fogo, com código de designação XPS-EN 13164-T1-CS(10/Y)300-DS(70,90)-DLT(2)5-CC(2/1,5/50)125-WL(T)0,7-WD(V)3-FTCD1. | 1.05 | 52.6 | 55.23
mt14gsa020ce |  | m² | Geotêxtil não tecido composto por fibras de poliéster entrelaçadas, com uma resistência à tração longitudinal de 1,63 kN/m, uma resistência à tração transversal de 2,08 kN/m, uma abertura de cone ao ensaio de perfuração dinâmica segundo ISO 13433 inferior a 27 mm, resistência CBR ao punçoamento 0,4 kN e uma massa superficial de 200 g/m². | 1.05 | 6.24 | 6.55
mt01arc010 |  | t | Seixos rolados lavados, de granulometria compreendida entre 16 e 32 mm. | 0.18 | 60.99 | 10.98
mq06hor010 |  | h | Betoneira elétrica com uma capacidade de amassamento de 160 l. | 0.032 | 12.69 | 0.41
mo020 |  | h | Pedreiro. | 0.189 | 32.24 | 6.09
mo113 |  | h | Auxiliar de serviços gerais. | 0.64 | 27.81 | 17.8
mo029 |  | h | Aplicador de lâminas impermeabilizantes. | 0.16 | 32.24 | 5.16
mo067 |  | h | Ajudante de aplicador de lâminas impermeabilizantes. | 0.16 | 30.23 | 4.84
mo054 |  | h | Montador de isolamentos. | 0.057 | 33.54 | 1.91
mo101 |  | h | Ajudante de montador de isolamentos. | 0.057 | 27.93 | 1.59
|  | % | Custos diretos complementares | 2 | 228.3 | 4.57
Custo de manutenção decenal: R$ 46,57 nos primeiros 10 anos. |  |  |  |  | Total: | 232.87