## Folha 1
RSN130 | m | Vedação de junta em piso contínuo de concreto, com massa vedante.
Vedação de junta de 10 mm de largura e 20 mm de profundidade em piso contínuo de concreto, através da colocação de cordão de polietileno expandido de células fechadas, de seção circular de 6 mm de diâmetro, MasterSeal 920 "MBCC de Sika" como obturador de fundo; aplicação com trincha de primer monocomponente à base de poliuretano, MasterSeal P 147 "MBCC de Sika", incolor nas bordas da junta; e posterior aplicação com pistola manual o pneumática, de massa elastomérica monocomponente à base de poliuretano, MasterSeal NP 474 "MBCC de Sika", de cor branca, como material de vedação.
Insumo |  | Un | Descrição | Rend. | Preço unitário | Preço Insumo
mt27wav020b |  | m | Fita adesiva de pintor, de 50 mm de largura. | 2 | 0.6 | 1.2
mt15bas010A |  | m | Cordão de polietileno expandido de células fechadas, de seção circular de 15 mm de diâmetro, MasterSeal 920 "MBCC de Sika", para o enchimento de fundo de junta. | 1.05 | 0.53 | 0.56
mt15bas020d |  | l | Primer monocomponente à base de poliuretano, MasterSeal P 147 "MBCC de Sika", incolor, para melhorar a coesão das bordas da junta a vedar e incrementar a aderência com a massa vedante. | 0.01 | 136.01 | 1.36
mt15bas030m |  | Un | Cartucho de massa elastomérica monocomponente à base de poliuretano, MasterSeal NP 474 "MBCC de Sika", de cor branca, de 600 ml, tipo F-25 HM segundo ISO 11600, de alta aderência e de endurecimento rápido, com elevadas propriedades elásticas, resistência à intempérie, ao envelhecimento e aos raios UV, apta para estar em contato com agua potável, dureza Shore A aproximada de 35 e alongamento em ruptura > 600%, segundo ISO 11600. | 0.167 | 44.07 | 7.36
mo020 |  | h | Pedreiro. | 0.257 | 32.24 | 8.29
|  | % | Custos diretos complementares | 2 | 18.77 | 0.38
Custo de manutenção decenal: R$ 35,43 nos primeiros 10 anos. |  |  |  |  | Total: | 19.15