## Folha 1
AUR041 | m³ |  | Enchimento para drenagem, com agregados reciclados.
Enchimento com agregado reciclado de concreto de 40 a 80 mm de diâmetro, para drenagem, e compactação em camadas sucessivas de 30 cm de espessura máxima com compactador (tipo sapo) de condução manual, até alcançar uma densidade seca não inferior a 80% da máxima obtida no teste Proctor Modificado. O preço não inclui a rede de drenagem nem a realização do ensaio Proctor Modificado.
Insumo |  | Un |  | Descrição | Rend. | Preço unitário | Preço Insumo
mt01aro010h |  | t |  | Agregado reciclado de concreto, de granulometria compreendida entre 40 e 80 mm, fornecido através de caminhão. | 2.325 | 27.2 | 63.24
mq01pan010a |  | h |  | Pá carregadeira sobre pneus de 120 kW/1,9 m³. | 0.02 | 165.72 | 3.31
mq04cab010c |  | h |  | Caminhão basculante de 12 t de carga, de 162 kW. | 0.015 | 165.48 | 2.48
mq02rop020 |  | h |  | Apiloador (Saltitão) de condução manual, de 80 kg, com placa de 30x30 cm. | 0.312 | 14.42 | 4.5
mq02cia020j |  | h |  | Caminhão cisterna, de 8 m³ de capacidade. | 0.012 | 437.33 | 5.25
mo113 |  | h |  | Auxiliar de serviços gerais. | 0.326 | 27.81 | 9.07
|  | % |  | Custos diretos complementares | 2 | 87.85 | 1.76
Custo de manutenção decenal: R$ 3,58 nos primeiros 10 anos. | [5 empty] | Total: | 89.61