## Folha 1
LVC016 | m² | Vidro duplo de controle solar e isolamento acústico.
Vidro duplo temperado, de controle solar, con atenuação acústica, cor azul 6/6/3+3, conjunto constituído por vidro exterior temperado, de controle solar, cor azul de 6 mm, câmara de ar desidratada com perfil separador de alumínio e dupla vedação perimetral, de 6 mm, e vidro interior laminar acústico de 3+3 mm de espessura composto por dois vidros de 3 mm, unidos através um filme incolor de polivinil butiral; 18 mm de espessura total, fixado sobre esquadria com cunhagem através de calços de apoio perimetrais e laterais, vedação a frio com silicone sintético incolor, compatível com o material suporte.
Insumo |  |  | Un | Descrição | Rend. | Preço unitário | Preço Insumo
mt21veg060yaaa |  |  | m² | Vidro duplo temperado, de controle solar, con atenuação acústica, cor azul 6/6/3+3, conjunto constituído por vidro exterior temperado, de controle solar, cor azul de 6 mm, câmara de ar desidratada com perfil separador de alumínio e dupla vedação perimetral, de 6 mm, e vidro interior laminar acústico de 3+3 mm de espessura composto por dois vidros de 3 mm, unidos através um filme incolor de polivinil butiral; 18 mm de espessura total. | 1.006 | 552.07 | 555.38
mt21vva015a |  |  | Un | Cartucho de 310 ml de silicone neutro, incolor, dureza Shore A aproximada de 23, segundo ISO 868 e recuperação elástica >=80%, segundo ISO 7389. | 0.58 | 17.34 | 10.06
mt21vva021 |  |  | Un | Material auxiliar para a colocação de vidros. | 1 | 3.78 | 3.78
mo055 |  |  | h | Vidraceiro. | 0.355 | 28.73 | 10.2
mo110 |  |  | h | Ajudante de vidraceiro. | 0.355 | 26.76 | 9.5
|  |  | % | Custos diretos complementares | 2 | 588.92 | 11.78
Custo de manutenção decenal: R$ 94,91 nos primeiros 10 anos. | [5 empty] | Total: | 600.7