## Folha 1
NAG010 | m² | Isolamento térmico de piso de câmara frigorífica, com poliestireno extrudido.
Isolamento térmico de piso de câmara frigorífica, formado por dupla painel rígido de poliestireno extrudido, de superfície lisa e borda lateral a meia madeira, de 100 mm de espessura, resistência à compressão >= 500 kPa, resistência térmica 2,8 m²K/W, condutibilidade térmica 0,036 W/(mK), colocado topo a topo na base da laje térrea, simplesmente apoiado, prévia colocação de barreira de vapor com membrana de betume aditivado com plastômero APP, de 2 mm de espessura, com armadura de alumínio colocada com emulsão asfáltica aniônica com cargas sobre um lastro de concreto não estrutural, coberto com filme de polietileno de 0,2 mm de espessura, preparado para receber uma laje térrea de concreto. Inclusive fita autocolante para vedação de juntas. O preço não inclui o lastro de concreto não estrutural.
Insumo |  | Un | Descrição | Rend. | Preço unitário | Preço Insumo
mt14iea020c |  | kg | Emulsão asfáltica aniônica com cargas. | 0.3 | 22.09 | 6.63
mt14lad010i |  | m² | Membrana de betume aditivado com plastômero APP, de 2 mm de espessura, massa nominal 3 kg/m², com armadura de alumínio, de superfície não protegida. | 1.05 | 50.08 | 52.58
mt16pxa010bgq |  | m² | Painel rígido de poliestireno extrudido, de superfície lisa e borda lateral a meia madeira, de 100 mm de espessura, resistência à compressão >= 500 kPa, resistência térmica 2,8 m²K/W, condutibilidade térmica 0,036 W/(mK), Euroclasse E de reação ao fogo, com código de designação XPS-EN 13164-T1-CS(10/Y)500-DS(70,90)-DLT(2)5-CC(2/1,5/50)175-WL(T)0,7-WD(V)3-FTCD1. | 2.2 | 168.38 | 370.44
mt16png010d |  | m² | Filme de polietileno de 0,2 mm de espessura e 184 g/m² de massa superficial. | 1.1 | 2.74 | 3.01
mt16aaa030 |  | m | Fita autocolante para vedação de juntas. | 0.4 | 2.01 | 0.8
mo054 |  | h | Montador de isolamentos. | 0.261 | 33.54 | 8.75
mo101 |  | h | Ajudante de montador de isolamentos. | 0.261 | 27.93 | 7.29
|  | % | Custos diretos complementares | 2 | 449.5 | 8.99
[5 empty] | Total: | 458.49