## Folha 1
RBI010 | m² |  | Revestimento contínuo de paramentos com microargamassa de cal.
Revestimento contínuo de paramentos com microargamassa, de 3 a 4 mm de espessura, realizado sobre superfície não absorvente. PRIMÁRIO: à base de copolímeros acrílicos e vinílicos em emulsão aquosa, sem diluir. CAMADA BASE: microargamassa de cal, composta por cal hidráulica natural, com resistência à compressão de 5 a 15 N/mm², e inertes selecionados com granulometria de até 600 microns, cor a escolher, com resina acrílica, em duas camadas, (0,5 kg/m² cada camada). CAMADA DECORATIVA: microargamassa de cal, composta por cal hidráulica natural, com resistência à compressão de 5 a 15 N/mm², e inertes selecionados com granulometria de até 100 microns, cor branca, com resina acrílica, em duas camadas, (0,1 kg/m² cada camada). CAMADA DE VEDAÇÃO: primer à base de copolímeros acrílicos em emulsão aquosa, sem diluir e duas demãos de verniz de poliuretano alifático monocomponente. O preço não inclui a superfície suporte.
Insumo |  | Un |  | Descrição | Rend. | Preço unitário | Preço Insumo
mt28mcn031a |  | l |  | Primer à base de copolímeros acrílicos e vinílicos em emulsão aquosa, sem diluir, para regularizar a porosidade e melhorar a aderência dos suportes não absorventes, para aplicar com rolo. | 0.1 | 20.94 | 2.09
mt28mcn040b |  | kg |  | Microargamassa de cal, composta por cal hidráulica natural, com resistência à compressão de 5 a 15 N/mm², e inertes selecionados com granulometria de até 600 microns, cor a escolher, densidade 1200 kg/m³, resistência à compressão 5 N/mm², sem compostos orgânicos voláteis (COV), fornecida em sacos. | 1 | 7.89 | 7.89
mt28mcn050a |  | l |  | Resina acrílica em base aquosa. | 0.42 | 19.94 | 8.37
mt28mcn040c |  | kg |  | Microargamassa de cal, composta por cal hidráulica natural, com resistência à compressão de 5 a 15 N/mm², e inertes selecionados com granulometria de até 100 microns, cor branca, densidade 800 kg/m³, resistência à compressão 5 N/mm², sem compostos orgânicos voláteis (COV), fornecida em sacos. | 0.2 | 22.16 | 4.43
mt28mcn030a |  | l |  | Primer à base de copolímeros acrílicos em emulsão aquosa, sem diluir, para regularizar a porosidade e melhorar a aderência dos suportes absorventes, para aplicar com rolo. | 0.1 | 19.94 | 1.99
mt28mcn060a |  | l |  | Verniz de poliuretano alifático monocomponente, sem compostos orgânicos voláteis (COV). | 0.2 | 158.41 | 31.68
mo020 |  | h |  | Pedreiro. | 0.732 | 32.24 | 23.6
mo113 |  | h |  | Auxiliar de serviços gerais. | 1.306 | 27.81 | 36.32
|  | % |  | Custos diretos complementares | 2 | 116.37 | 2.33
Custo de manutenção decenal: R$ 24,21 nos primeiros 10 anos. | [5 empty] | Total: | 118.7