## Folha 1
RBN010 | m² | Revestimento contínuo de paramentos com microargamassa natural de cal.
Revestimento contínuo de paramentos com microargamassa, de 2 a 4 mm de espessura, realizado sobre superfície absorvente. CAMADA BASE: microargamassa natural de cal, composta por cal hidráulica natural, com resistência à compressão de 5 a 15 N/mm², e inertes selecionados com granulometria de até 600 microns, cor a escolher, em duas camadas, (0,75 kg/m² cada camada). CAMADA DECORATIVA: microargamassa natural de cal, composta por cal hidráulica natural, com resistência à compressão de 5 a 15 N/mm², e inertes selecionados com granulometria de até 100 microns, cor a escolher, em duas camadas, (0,15 kg/m² cada camada). CAMADA DE VEDAÇÃO: uma demão de mistura de óleos e resinas vegetais e uma demão de massa à base de ceras naturais e própolis. O preço não inclui a superfície suporte.
Insumo |  | Un | Descrição | Rend. | Preço unitário | Preço Insumo
mt28mcn010b |  | kg | Microargamassa natural de cal, composta por cal hidráulica natural, com resistência à compressão de 5 a 15 N/mm², e inertes selecionados com granulometria de até 600 microns, cor a escolher, densidade 1200 kg/m³, resistência à compressão 5 N/mm², sem compostos orgânicos voláteis (COV), fornecida em sacos. | 1.5 | 7.89 | 11.84
mt28mcn010d |  | kg | Microargamassa natural de cal, composta por cal hidráulica natural, com resistência à compressão de 5 a 15 N/mm², e inertes selecionados com granulometria de até 100 microns, cor a escolher, densidade 800 kg/m³, resistência à compressão 5 N/mm², sem compostos orgânicos voláteis (COV), fornecida em sacos. | 0.3 | 26.31 | 7.89
mt28mcn020a |  | l | Mistura de óleos e resinas vegetais, para aplicar com trincha ou rolo. | 0.3 | 82.52 | 24.76
mt22www090a |  | l | Massa à base de ceras naturais e própolis, para aplicar com rolo. | 0.15 | 105.49 | 15.82
mt08aaa010a |  | m³ | Água. | 0.054 | 3.79 | 0.2
mo020 |  | h | Pedreiro. | 0.732 | 32.24 | 23.6
mo113 |  | h | Auxiliar de serviços gerais. | 1.306 | 27.81 | 36.32
|  | % | Custos diretos complementares | 2 | 120.43 | 2.41
Custo de manutenção decenal: R$ 25,67 nos primeiros 10 anos. |  |  |  |  | Total: | 122.84