## Folha 1
RNE031 | m² |  | Esmalte sobre esquadria de aço galvanizado ou metal não ferroso.
Aplicação manual de duas demãos de esmalte de poliuretano, cor branca, acabamento brilhante, (rendimento: 0,077 l/m² cada demão); aplicação prévia de uma demão de primer fosfocromatante de um só componente, cor cinza, acabamento mate (rendimento: 0,057 l/m²), sobre porta interior, cega, de aço galvanizado ou metal não ferroso.
Insumo |  | Un |  | Descrição | Rend. | Preço unitário | Preço Insumo
mt27pfi202a |  | l |  | Primer fosfocromatante de um só componente, cor cinza, acabamento mate, à base de resinas de polivinil butiral modificado, pigmentos antioxidantes isentos de cromatos, pigmentos extendedores e dissolvente formado à base de uma mistura de hidrocarbonetos, álcoois e dissolvente cetónico, para aplicar com trincha ou pistola sobre superfícies metálicas. | 0.057 | 44.56 | 2.54
mt27esp010a |  | l |  | Esmalte de poliuretano, cor branca, acabamento brilhante, à base de resinas acrílicas hidroxiladas, isocianatos alifáticos, pigmentos minerais, pigmentos orgânicos e dissolvente formado à base de uma mistura de hidrocarbonetos e dissolvente cetónico, de muito alta resistência à corrosão, para aplicar com pistola sobre superfícies metálicas. | 0.154 | 60.46 | 9.31
mo038 |  | h |  | Pintor. | 0.613 | 32.24 | 19.76
mo076 |  | h |  | Ajudante de pintor. | 0.122 | 30.23 | 3.69
|  | % |  | Custos diretos complementares | 2 | 35.3 | 0.71
Custo de manutenção decenal: R$ 106,23 nos primeiros 10 anos. | [5 empty] | Total: | 36.01